## 检验结果汇总表
2024年江阴市铝合金型材产品质量监督抽查检验结果汇总表
序号 | 产品名称 （商品实物标注名称） | 标称商标 （有TM标记，或注册商标R标记的） | 生产日期/批号 | 规格型号 | 抽样日期 | 受检单位 | 受检单位信用代码 | 受检单位地址 | 标称生产单位 | 标称生产单位地址 | 检查内容 （主要检验项目） | 检验结果判定 | 不合格项目 | 承检机构名称
1 | 铝合金建筑型材-喷粉型材 | / | 2024-07-02 | 图号：8106A；6063-T5； | 2024-10-29 | 江阴鼎鑫铝业有限公司 | 91320281668389669H | 江阴市周庄镇澄杨路1502号 | 江阴鼎鑫铝业有限公司 | 江阴市周庄镇澄杨路1502号 | 化学、拉伸、壁厚尺寸、膜厚、附着性、压痕硬度 | 未发现不合格 | / | 江苏澄信检验检测认证股份有限公司
2 | 铝合金建筑型材-阳极氧化型材 | / | 2024-03-25 | 图号：90C03；6063-T5 | 2024-10-29 | 江阴龙鼎供应链有限公司 | 91320281MA1UWPC48K | 江阴市周庄镇长寿路277号 | 江阴龙鼎供应链有限公司 | 江阴市周庄镇长寿路277号 | 化学、拉伸、壁厚尺寸、膜厚、封孔质量 | 未发现不合格 | / | 江苏澄信检验检测认证股份有限公司
3 | 铝合金建筑型材-喷粉型材 | 图形商标 | 2024-03-01 | 图号：802014；6063-T5 | 2024-10-29 | 江阴新鼎龙铝型材有限公司 | 91320281MA1P8TM98C | 江阴市华士镇工业集中区东区（海澜工业城东侧） | 江阴新鼎龙铝型材有限公司 | 江阴市华士镇工业集中区东区（海澜工业城东侧） | 化学、拉伸、壁厚尺寸、膜厚、附着性、压痕硬度 | 未发现不合格 | / | 江苏澄信检验检测认证股份有限公司
4 | 铝合金建筑型材-喷粉型材 | 图形商标 | 2024-06-29 | 图号：8003A（1.4）；6063-T5 | 2024-10-29 | 江阴华西新型建材有限公司 | 91320281732267974K | 江阴市华士镇华西村 | 江阴华西新型建材有限公司 | 江阴市华士镇华西村 | 化学、拉伸、壁厚尺寸、膜厚、附着性、压痕硬度 | 未发现不合格 | / | 江苏澄信检验检测认证股份有限公司
5 | 铝合金建筑型材-喷粉型材 | / | 2024-06-20 | 型号：38×25；6063-T5 | 2024-10-30 | 无锡龙牌铝业有限公司 | 91320281MA1UY76W0D | 江阴市云亭街道工业集中区C区吴巷路1号 | 无锡龙牌铝业有限公司 | 江阴市云亭街道工业集中区C区吴巷路1号 | 化学、拉伸、壁厚尺寸、膜厚、附着性、压痕硬度 | 未发现不合格 | / | 江苏澄信检验检测认证股份有限公司
6 | 铝合金建筑型材-电泳涂漆型材 | 图形商标 | 2024-05-18 | 图号：80206；6063-T5 | 2024-10-31 | 江阴市吉丰铝业有限公司 | 91320281736541723M | 江阴市周庄镇砂山大道280号 | 江阴市吉丰铝业有限公司 | 江阴市周庄镇砂山大道280号 | 化学、拉伸、壁厚尺寸、膜厚、漆膜硬度、附着性、耐碱性 | 未发现不合格 | / | 江苏澄信检验检测认证股份有限公司
7 | 铝合金建筑型材-喷粉型材 | 图形商标 | 2024-05-22 | 图号：80206；6063-T5 | 2024-10-31 | 江苏澄龙铝业有限公司 | 913202816627350227 | 江阴市周庄镇华宏路32号 | 江苏澄龙铝业有限公司 | 江阴市周庄镇华宏路32号 | 化学、拉伸、壁厚尺寸、膜厚、附着性、压痕硬度 | 未发现不合格 | / | 江苏澄信检验检测认证股份有限公司
8 | 铝合金建筑型材-喷粉型材 | 鑫裕 | 2024-03-24 | 图号：80206；6063-T5 | 2024-10-31 | 江阴鑫裕装潢材料有限公司 | 9132028172223903XY | 江阴市周庄镇伞墩西路178号 | 江阴鑫裕装潢材料有限公司 | 江阴市周庄镇伞墩西路178号 | 化学、拉伸、壁厚尺寸、膜厚、附着性、压痕硬度 | 未发现不合格 | / | 江苏澄信检验检测认证股份有限公司
9 | 铝合金建筑型材-喷粉型材 | 图形商标 | 2024-10-15 | 图号：A8094H-1.4；6063-T5 | 2024-11-01 | 江阴信元铝业有限公司 | 913202816079861285 | 江阴市祝塘镇云顾路200号 | 江阴信元铝业有限公司 | 江阴市祝塘镇云顾路200号 | 化学、拉伸、壁厚尺寸、膜厚、附着性、压痕硬度 | 未发现不合格 | / | 江苏澄信检验检测认证股份有限公司
10 | 铝合金建筑型材-阳极氧化型材 | 图形商标 | 2024-08-12 | 图号：A9994；6063-T5 | 2024-11-01 | 江阴南侨机械铝业有限公司 | 91320281628349486P | 江阴市祝塘镇云顾路196号 | 江阴南侨机械铝业有限公司 | 江阴市祝塘镇云顾路196号 | 化学、拉伸、壁厚尺寸、膜厚、封孔质量 | 未发现不合格 | / | 江苏澄信检验检测认证股份有限公司
11 | 铝合金工业型材-太阳能边框 | / | 2024-10-25 | 图号：NF-2213；6005-T6 | 2024-11-01 | 江阴南方新能源科技有限公司 | 913202816979108985 | 江阴市澄杨路588号 | 江阴南方新能源科技有限公司 | 江阴市澄杨路588号 | 化学、拉伸、壁厚尺寸、低倍、金相、膜厚、封孔质量 | 未发现不合格 | / | 江苏澄信检验检测认证股份有限公司
12 | 铝合金工业型材-太阳能边框 | / | 2024-10-30 | 图号：T35×33-19；6005-T6 | 2024-11-01 | 江阴新苏铝科技有限公司 | 913202817737830438 | 江阴市周庄镇山泉村万泉路77号 | 江阴新苏铝科技有限公司 | 江阴市周庄镇山泉村万泉路77号 | 化学、拉伸、壁厚尺寸、低倍、金相、膜厚、封孔质量 | 未发现不合格 | / | 江苏澄信检验检测认证股份有限公司
13 | 铝合金工业型材 | / | 2024-10-30 | 图号：FG60×30；6063-T5； | 2024-11-01 | 江阴鑫源轻合金特种材料有限公司 | 913202817473314735 | 江阴市周庄镇前门路8号 | 江阴鑫源轻合金特种材料有限公司 | 江阴市周庄镇前门路8号 | 化学、拉伸、壁厚尺寸、低倍、金相 | 未发现不合格 | / | 江苏澄信检验检测认证股份有限公司
14 | 铝合金工业型材-太阳能边框 | / | 2024-10-30 | 图号：YR490A；6005-T6； | 2024-11-01 | 江阴市余润金属制造有限公司 | 913202816993522879 | 江阴市周庄镇砂山大道155号 | 江阴市余润金属制造有限公司 | 江阴市周庄镇砂山大道155号 | 化学、拉伸、壁厚尺寸、低倍、金相、膜厚、封孔质量 | 未发现不合格 | / | 江苏澄信检验检测认证股份有限公司
15 | 铝合金工业型材 | / | 2024-09-25 | 图号：XH3030；6061-T6 | 2024-11-01 | 江阴协宏金属制品有限公司 | 9132028179831522X3 | 江阴市周庄镇山泉路70号 | 江阴协宏金属制品有限公司 | 江阴市周庄镇山泉路70号 | 化学、拉伸、壁厚尺寸、低倍、金相 | 未发现不合格 | / | 江苏澄信检验检测认证股份有限公司
Note on B2: tw: 必输，请填写商品实物标注名称
Note on C2: （有TM标记，或注册商标 R 标记的才算，图形商标的，直接填写“图形商标”）
Note on M2: tm: 必输项，请填写“合格”或“不合格”