## 检验结果汇总表
2024年江阴市建筑用钢筋产品质量监督抽查检验结果汇总表
序号 | 产品名称 （商品实物标注名称） | 标称商标 （有TM标记，或注册商标R标记的） | 生产日期/批号 | 规格型号 | 抽样日期 | 受检单位 | 受检单位信用代码 | 受检单位地址 | 标称生产单位 | 标称生产单位地址 | 检查内容 （主要检验项目） | 检验结果判定 | 不合格项目 | 承检机构名称
1 | 冷轧带肋钢筋 | / | 2024-10-18 | CRB550； Φ8mm | 2024-10-28 | 江阴市明腾金属制造有限公司 | 91320281MA2205W42N | 江阴市周庄镇金门路11号 | / | / | 拉伸2件 弯曲2件 尺寸5件 重量偏差1件 | 未发现不合格 | / | 江苏澄信检验检测认证股份有限公司
2 | 冷轧带肋钢筋 | / | 2024-10-08 | CRB550；Φ10mm | 2024-10-28 | 江阴市建鑫金属有限公司 | 913202816608184492 | 江阴市周庄镇周西路1号 | / | / | 拉伸2件 弯曲2件 尺寸5件 重量偏差1件 | 未发现不合格 | / | 江苏澄信检验检测认证股份有限公司
3 | 冷轧带肋钢筋 | / | 2024-10-14 | CRB550； Φ8mm | 2024-10-28 | 江阴市朗诺金属制品有限公司 | 91320281MA1W3FMN31 | 江阴市周庄镇东大街53号 | / | / | 拉伸2件 弯曲2件 尺寸5件 重量偏差1件 | 未发现不合格 | / | 江苏澄信检验检测认证股份有限公司
4 | 冷轧带肋钢筋 | / | 2024-10-20 | CRB600H；Φ10mm | 2024-10-28 | 江阴市盛东金属制品有限公司 | 913202817494118728 | 江阴市周庄镇周庄村赶船墩 | / | / | 拉伸2件 弯曲2件 尺寸5件 重量偏差1件 | 未发现不合格 | / | 江苏澄信检验检测认证股份有限公司
5 | 冷轧带肋钢筋 | / | 2024-09-28 | CRB600H；Φ8mm | 2024-10-28 | 江阴华创金属制品有限公司 | 9132028130184416X3 | 江阴市周庄镇东林村正阳路3号 | / | / | 拉伸2件 弯曲2件 尺寸5件 重量偏差1件 | 未发现不合格 | / | 江苏澄信检验检测认证股份有限公司
6 | 冷轧带肋钢筋 | / | 2024-08-12 | CRB550； Φ7mm | 2024-10-29 | 江阴市华良金属制品有限公司 | 913202813388657060 | 江阴市华士镇华西一村史家基56号 | / | / | 拉伸2件 弯曲2件 尺寸5件 重量偏差1件 | 未发现不合格 | / | 江苏澄信检验检测认证股份有限公司
7 | 冷轧带肋钢筋 | / | 2024-10-25 | CRB550； Φ9mm | 2024-10-30 | 江阴市寅鼎金属制品有限公司 | 91320281MA1MD15Q7T | 江阴市周庄镇澄杨路1001-1号 | / | / | 拉伸2件 弯曲2件 尺寸5件 重量偏差1件 | 未发现不合格 | / | 江苏澄信检验检测认证股份有限公司
8 | 冷轧带肋钢筋 | / | 2024-10-23 | CRB550； Φ8mm | 2024-10-30 | 江阴双源金属制品有限公司 | 91320281MA1UXCQD0G | 江阴市周庄镇澄杨路1001号 | / | / | 拉伸2件 弯曲2件 尺寸5件 重量偏差1件 | 未发现不合格 | / | 江苏澄信检验检测认证股份有限公司
9 | 冷轧带肋钢筋 | / | 2024-10-25 | CRB550； Φ7mm | 2024-10-30 | 江阴市邦泰金属制品有限公司 | 91320281555895485K | 江阴市新桥镇西园路18号 | / | / | 拉伸2件 弯曲2件 尺寸5件 重量偏差1件 | 未发现不合格 | / | 江苏澄信检验检测认证股份有限公司
10 | 热轧带肋钢筋 | / | 2024-08-18 | HRB400E； Φ10mm | 2024-11-05 | 江阴呈邦钢铁贸易有限公司 | 913202815884182043 | 江阴市月城镇火车站鑫品物流园区南区A13号 | 连云港亚新钢铁有限公司 | 江苏省连云港市灌南县堆沟港镇化工园区亚新路1号 | 碳硫1件 ICP1件（8元素） 拉伸2件 弯曲2件 反向弯曲2件 尺寸5件 重量偏差1件 组织2件 | 未发现不合格 | / | 江苏澄信检验检测认证股份有限公司
Note on B2: tw: 必输，请填写商品实物标注名称
Note on C2: （有TM标记，或注册商标 R 标记的才算，图形商标的，直接填写“图形商标”）
Note on M2: tm: 必输项，请填写“合格”或“不合格”