## 监督检验报告信息 (2)
2025年食品接触用塑料包装容器、工具等制品产品质量市监督抽查结果
本次抽查生产领域235批次产品。 经检验，不合格1批次。对发现的不合格产品，我局已依法开展了后处理工作。具体抽查结果见附件。
附件
2025年食品接触用塑料包装容器、工具等制品产品质量市级监督抽查结果汇总表
序号 | 抽样领域 | 产品名称 | 受检单位名称 | 统一社会信用代码 | 标称生产者名称 | 生产日期或批号 | 规格型号 | 商标 | 抽查结果 | 不合格项目 | 抽样日期 | 行政区划 | 承检单位
1 | 生产领域 | BOPA/LDPE复合袋 | 青岛彩正包装有限公司 | 91370283MA94GP782K | / | 2025-05-09/— | 170×210×0.065（mm）250g | / | 不合格 | 氧气透过量 | 2025-05-15 | 平度市 | 青岛市产品质量检验研究院
2 | 生产领域 | 商品零售包装袋 | 青岛英尚塑料包装有限公司 | 91370281770272651B | / | 2025-03-17/— | 330mm×230mm×0.08mm 500g | / | 所检项目符合标准 | / | 2025-03-18 | 胶州市 | 青岛市产品质量检验研究院
3 | 生产领域 | 食品包装用聚乙烯容器 | 青岛锦盛源塑业有限公司 | 91370283MA7FY7CC2W | / | 2025-02-20/— | 500g | / | 所检项目符合标准 | / | 2025-03-18 | 平度市 | 青岛市产品质量检验研究院
4 | 生产领域 | 340C型瓶 | 青岛仁丰包装制品有限公司 | 91370283MA3R0PCB15 | / | 2025-01-21/— | 32g | / | 所检项目符合标准 | / | 2025-03-18 | 平度市 | 青岛市产品质量检验研究院
5 | 生产领域 | BOPA/LDPE复合袋 | 青岛元象包装有限公司 | 91370211MA3CBDLM22 | / | 2024-12-03/— | 350×210×0.09（mm）400g | / | 所检项目符合标准 | / | 2025-03-20 | 西海岸新区 | 青岛市产品质量检验研究院
6 | 生产领域 | 鲐鱼PE袋 | 青岛德钦包装制品有限公司 | 91370211564733998Y | / | 2025-03-15/— | 560×360×0.07（mm）1kg | / | 所检项目符合标准 | / | 2025-03-21 | 西海岸新区 | 青岛市产品质量检验研究院
7 | 生产领域 | 包装用聚乙烯吹塑薄膜 | 青岛惠盟塑料有限公司 | 91370282053058214X | / | 2025-03-31/— | 780×0.1mm PE-L | / | 所检项目符合标准 | / | 2025-03-31 | 即墨区 | 青岛市产品质量检验研究院
8 | 生产领域 | BOPA/LDPE复合袋 | 青岛彩立德包装有限公司 | 913702825647221488 | / | 2025-03-29/S-2503344 | 265×130×0.09mm | / | 所检项目符合标准 | / | 2025-03-31 | 即墨区 | 青岛市产品质量检验研究院
9 | 生产领域 | BOPA/LDPE复合袋 | 青岛大鲁包装有限公司 | 9137028266451811X0 | / | 2025-02-20/DL2025022008 | 180×140×0.07mm | / | 所检项目符合标准 | / | 2025-03-31 | 即墨区 | 青岛市产品质量检验研究院
10 | 生产领域 | PET/PE复合袋 | 青岛海虹彩印有限公司 | 91370282053095584F | / | 2025-03-31/— | 148×250mm | / | 所检项目符合标准 | / | 2025-03-31 | 即墨区 | 青岛市产品质量检验研究院
11 | 生产领域 | 塑料袋 | 青岛株林塑料制品有限公司 | 9137021471807181X1 | / | 2025-03-10/— | 100×200×0.04mm | / | 所检项目符合标准 | / | 2025-04-01 | 城阳区 | 青岛市产品质量检验研究院
12 | 生产领域 | 黄杯（PP） | 青岛泰兴和塑料模具有限公司 | 91370282575756343G | / | 2025-03-13/TXH250313 | / | / | 所检项目符合标准 | / | 2025-04-01 | 城阳区 | 青岛市产品质量检验研究院
13 | 生产领域 | 商品零售包装袋 | 青岛润佳塑料有限公司 | 91370211756936917F | / | 2025-03-29/— | 280×220×0.06mm 1kg | / | 所检项目符合标准 | / | 2025-04-01 | 西海岸新区 | 青岛市产品质量检验研究院
14 | 生产领域 | 夹链自封袋 | 青岛禹瑞包装有限公司 | 91370214399680166G | / | 2025-02-18/— | 350*450*0.04mm | / | 所检项目符合标准 | / | 2025-04-01 | 城阳区 | 青岛市产品质量检验研究院
15 | 生产领域 | 食品包装用聚酯（PET）瓶 | 青岛高峰包装制品有限公司 | 91370214713774874J | / | 2025-03-31/— | 400g圆瓶 | / | 所检项目符合标准 | / | 2025-04-01 | 城阳区 | 青岛市产品质量检验研究院
16 | 生产领域 | 石家庄轻哈100mL枇杷雪梨汁棒0773（BOPP/PE复合袋） | 青岛全通塑印有限公司 | 913702142647479337 | / | 2025-04-01/— | 长155mm×宽77.5mm×厚82μm | / | 所检项目符合标准 | / | 2025-04-01 | 城阳区 | 青岛市产品质量检验研究院
17 | 生产领域 | 食品包装用聚酯（PET）瓶坯 | 青岛尧邦塑胶制品有限公司 | 91370211733529200X | / | 2025-03-15/— | 58g | / | 所检项目符合标准 | / | 2025-04-02 | 西海岸新区 | 青岛市产品质量检验研究院
18 | 生产领域 | PA/PE共挤膜 | 青岛诚信德高分子膜科技有限公司 | 913702136678634293 | / | 2025-04-02/— | 536*0.18mm | / | 所检项目符合标准 | / | 2025-04-02 | 城阳区 | 青岛市产品质量检验研究院
19 | 生产领域 | BOPA/LDPE复合袋 | 青岛康美包装有限公司 | 9137021478036885XL | / | 2025-04-01/— | 350×265×0.105（mm）2kg | / | 所检项目符合标准 | / | 2025-04-02 | 城阳区 | 青岛市产品质量检验研究院
20 | 生产领域 | 食品包装用塑料瓶 | 青岛益恩圣塑胶有限公司城阳分公司 | 91370214MA3MAB5099 | / | 2025-04-02/— | 2.5L | / | 所检项目符合标准 | / | 2025-04-03 | 城阳区 | 青岛市产品质量检验研究院
21 | 生产领域 | 啤酒桶（PET） | 青岛昊塑新川科技有限公司 | 91370214MA3ELXW11H | / | 2025-01-10/— | 20L | / | 所检项目符合标准 | / | 2025-04-07 | 城阳区 | 青岛市产品质量检验研究院
22 | 生产领域 | PET瓶胚 | 青岛英顺科技有限公司 | 91370214MA3CHXRC6Y | / | 2025-03-13/— | 19g | / | 所检项目符合标准 | / | 2025-04-03 | 城阳区 | 青岛市产品质量检验研究院
23 | 生产领域 | NY/PE复合袋（2kg青片黄瓜袋） | 青岛北国塑料包装有限公司 | 91370214MA95ATJH14 | / | 2025-03-19/— | 380×250 | / | 所检项目符合标准 | / | 2025-04-07 | 城阳区 | 青岛市产品质量检验研究院
24 | 生产领域 | PA/PE复合袋 | 青岛星辉包装印刷有限公司 | 91370214MAD912WW5L | / | 2025-03-15/— | 340×98×0.11（mm）1kg | / | 所检项目符合标准 | / | 2025-04-03 | 城阳区 | 青岛市产品质量检验研究院
25 | 生产领域 | PET/PE复合袋 | 青岛良顺成包装有限公司 | 91370214MA3DAH320T | / | 2025-04-06/— | 310×140 | / | 所检项目符合标准 | / | 2025-04-07 | 城阳区 | 青岛市产品质量检验研究院
26 | 生产领域 | 四海25kg黄豆酱吸嘴三边封袋 | 青岛英之彩包装有限公司 | 91370214579750272Q | / | 2025-04-06/250406 | 320×250×0.08mm | / | 所检项目符合标准 | / | 2025-04-07 | 城阳区 | 青岛市产品质量检验研究院
27 | 生产领域 | 300mL方罐（PET） | 青岛三丰电子有限公司 | 913702145508368490 | / | 2025-02-25/— | 300mL | / | 所检项目符合标准 | / | 2025-04-07 | 城阳区 | 青岛市产品质量检验研究院
28 | 生产领域 | 食品包装用托盘 | 青岛来福泉工贸有限公司 | 91370214MA3CAEA69A | / | 2024-12-05/— | 200×155×35（mm） | / | 所检项目符合标准 | / | 2025-04-03 | 城阳区 | 青岛市产品质量检验研究院
29 | 生产领域 | 日用塑料袋 | 青岛金利塑料有限公司 | 913702146790628992 | / | 2025-04-07/— | 550×800×0.05（mm）10kg | / | 所检项目符合标准 | / | 2025-04-08 | 城阳区 | 青岛市产品质量检验研究院
30 | 生产领域 | 食品包装用聚酯（PET）瓶 | 青岛龙德利塑料厂 | 91370214760250037Q | / | 2024-12-30/— | 510mL | / | 所检项目符合标准 | / | 2025-04-08 | 城阳区 | 青岛市产品质量检验研究院
31 | 生产领域 | 聚对苯二甲酸乙二醇酯（PET）饮品瓶 | 爱罗科（青岛）实业有限公司 | 91370214MA3PJF0F2N | / | 2025-04-01/— | 4L | / | 所检项目符合标准 | / | 2025-04-08 | 城阳区 | 青岛市产品质量检验研究院
32 | 生产领域 | 食品包装用聚酯（PET）瓶 | 青岛普林凯塑胶有限公司城阳分公司 | 91370214MA3CHNWD9P | / | 2025-04-03/— | 1L | / | 所检项目符合标准 | / | 2025-04-08 | 城阳区 | 青岛市产品质量检验研究院
33 | 生产领域 | 食品包装用塑料盒（托盘） | 青岛闽兴包装材料有限公司 | 913702146717859889 | / | 2025-03-25/— | / | / | 所检项目符合标准 | / | 2025-04-08 | 城阳区 | 青岛市产品质量检验研究院
34 | 生产领域 | 包装用聚乙烯吹塑薄膜 | 青岛禾润华田塑料科技有限公司 | 91370220MA3DQCCQ8B | / | 2025-04-09/— | 3950mm×0.12mm | / | 所检项目符合标准 | / | 2025-04-09 | 城阳区 | 青岛市产品质量检验研究院
35 | 生产领域 | 啤酒保鲜桶（PE） | 青岛广华伟业工贸有限公司 | 91370222MA3C4TJY3Q | / | 2025-03-29/— | 3L | / | 所检项目符合标准 | / | 2025-04-09 | 城阳区 | 青岛市产品质量检验研究院
36 | 生产领域 | 食品用塑料餐盒 | 青岛百家塑胶有限公司 | 9137021470640869X6 | / | 2025-03-01/— | P16 450mL | / | 所检项目符合标准 | / | 2025-04-09 | 城阳区 | 青岛市产品质量检验研究院
37 | 生产领域 | 多层共挤流延聚乙烯薄膜 | 青岛伟东包装有限公司 | 91370214MA3C7BHQ22 | / | 2025-03-28/— | 780×0.12（mm） | / | 所检项目符合标准 | / | 2025-04-09 | 城阳区 | 青岛市产品质量检验研究院
38 | 生产领域 | 12个装调味萝卜袋 | 青岛利斯达包装有限公司 | 91370214579799615J | / | 2025-04-02/— | 360*255mm | / | 所检项目符合标准 | / | 2025-04-10 | 城阳区 | 青岛市产品质量检验研究院
39 | 生产领域 | 包装用聚乙烯吹塑薄膜 | 青岛东海包装产业有限公司 | 91370214763630350K | / | 2025-04-10/— | 750×0.06mm | / | 所检项目符合标准 | / | 2025-04-10 | 城阳区 | 青岛市产品质量检验研究院
40 | 生产领域 | JSLY 2LB 四丁混合菜袋（0252） | 青岛振昌工贸有限公司 | 91370214564716186U | / | 2025-04-10/— | 320*240mm | / | 所检项目符合标准 | / | 2025-04-10 | 城阳区 | 青岛市产品质量检验研究院
41 | 生产领域 | 180g霸气手枪腿（蜜汁卤香味）立式包装袋 | 青岛浩宇包装有限公司 | 91370214794017866K | / | 2025-04-07/— | 220*（190+40*2）*0.122mm | / | 所检项目符合标准 | / | 2025-04-10 | 城阳区 | 青岛市产品质量检验研究院
42 | 生产领域 | 商品零售包装袋 | 青岛珠峰塑胶有限公司 | 9137021273729586XQ | / | 2025-04-03/— | 440mm×（260mm+65mm×2）×0.03mm 2.5kg | / | 所检项目符合标准 | / | 2025-04-14 | 崂山区 | 青岛市产品质量检验研究院
43 | 生产领域 | 鲜品鸡全腿1KG（PET/PE复合袋） | 青岛凯华包装制品有限公司 | 9137028269376802X7 | / | 2025-03-31/— | 330×230×0.07 | / | 所检项目符合标准 | / | 2025-04-14 | 即墨区 | 青岛市产品质量检验研究院
44 | 生产领域 | 姜老大1.5kg水晶蒜内袋（PA/PE） | 青岛鼎新包装有限公司 | 91370282MA3DAWBW8T | / | 2025-04-13/— | 240×300mm | / | 所检项目符合标准 | / | 2025-04-14 | 即墨区 | 青岛市产品质量检验研究院
45 | 生产领域 | 食品包装用聚酯（PET）瓶 | 青岛仁河塑料制品有限公司 | 91370212743976696C | / | 2025-04-02/— | 70mL瓶 | / | 所检项目符合标准 | / | 2025-04-14 | 崂山区 | 青岛市产品质量检验研究院
46 | 生产领域 | 零售商品包装袋 | 青岛永顺祥包装有限公司 | 9137028205307410X7 | / | 2025-04-12/— | 380×250×0.08mm 1.6kg | / | 所检项目符合标准 | / | 2025-04-14 | 即墨区 | 青岛市产品质量检验研究院
47 | 生产领域 | 25g每日坚果A成人款（PET/VMPET/PE复合袋） | 青岛海德包装股份有限公司 | 9137021371376684X5 | / | 2025-01-19/— | 110mm×120mm | / | 所检项目符合标准 | / | 2025-04-14 | 即墨区 | 青岛市产品质量检验研究院
48 | 生产领域 | PET/CPP复合袋 | 青岛乐发环保新材料有限公司 | 91370214MA94N1QW2A | / | 2025-04-15/— | / | / | 所检项目符合标准 | / | 2025-04-15 | 城阳区 | 青岛市产品质量检验研究院
49 | 生产领域 | 塑料袋（PE） | 青岛新多塑料制品有限公司 | 91370211797511229F | / | 2025-04-15/20240415 | 190*320*0.1mm 500g | / | 所检项目符合标准 | / | 2025-04-16 | 西海岸新区 | 青岛市产品质量检验研究院
50 | 生产领域 | 800g甜面酱底B模（PP） | 青岛贝里塑料有限公司 | 91370220740354429M | / | 2025-04-16/— | 800g | / | 所检项目符合标准 | / | 2025-04-16 | 保税区 | 青岛市产品质量检验研究院
51 | 生产领域 | 食品包装用塑料盖（PE） | 青岛百德塑胶有限公司 | 91370214743980492X | / | 2025-03-08/— | 35mm | / | 所检项目符合标准 | / | 2025-04-16 | 城阳区 | 青岛市产品质量检验研究院
52 | 生产领域 | PET/PE复合袋 | 青岛新通达塑料制品有限公司 | 91370214737250899P | / | 2025-04-12/— | 180×（230+80）×0.12mm 283g | / | 所检项目符合标准 | / | 2025-04-16 | 城阳区 | 青岛市产品质量检验研究院
53 | 生产领域 | BOPA/LDPE复合袋 | 青岛欧亚包装有限公司 | 91370214667898373R | / | 2025-04-11/OY-2503313 | 300×220×0.1mm 1kg | / | 所检项目符合标准 | / | 2025-04-16 | 城阳区 | 青岛市产品质量检验研究院
54 | 生产领域 | BOPA/LDPE复合袋 | 青岛天佳包装辅料有限公司 | 913702827403759911 | / | 2025-04-01/— | 210×270mm | / | 所检项目符合标准 | / | 2025-04-17 | 即墨区 | 青岛市产品质量检验研究院
55 | 生产领域 | 调料杯（PC） | 青岛恒祥瑞酒店用品制造有限公司 | 91370211561158932P | / | 2025-02-14/— | 250mL | / | 所检项目符合标准 | / | 2025-04-17 | 西海岸新区 | 青岛市产品质量检验研究院
56 | 生产领域 | PET/PE复合袋 | 青岛恒基包装制品有限公司 | 9137028277682519XU | / | 2025-04-17/— | 130×230+64mm | / | 所检项目符合标准 | / | 2025-04-17 | 即墨区 | 青岛市产品质量检验研究院
57 | 生产领域 | PET/PE复合膜 | 青岛诚润包装有限公司 | 91370282MA3PW9RU1F | / | 2025-04-16/— | 410mm | / | 所检项目符合标准 | / | 2025-04-17 | 即墨区 | 青岛市产品质量检验研究院
58 | 生产领域 | BOPA/LDPE复合袋 | 青岛华日彩印有限公司 | 913702827180709481 | / | 2025-04-15/— | 370*210mm | / | 所检项目符合标准 | / | 2025-04-17 | 即墨区 | 青岛市产品质量检验研究院
59 | 生产领域 | BOPA/LDPE复合袋 | 青岛成悦包装科技有限公司 | 913702827472347615 | / | 2025-04-16/— | 140*185mm | / | 所检项目符合标准 | / | 2025-04-17 | 即墨区 | 青岛市产品质量检验研究院
60 | 生产领域 | 外盖 | 青岛四方环海塑料厂 | 91370203163784946B | / | 2025-04-06/— | / | / | 所检项目符合标准 | / | 2025-04-17 | 市北区 | 青岛市产品质量检验研究院
61 | 生产领域 | BOPA/LDPE复合袋 | 青岛森丽达包装有限公司 | 913702117940033250 | / | 2025-04-17/— | 400×300×0.12（mm）3kg | / | 所检项目符合标准 | / | 2025-04-18 | 西海岸新区 | 青岛市产品质量检验研究院
62 | 生产领域 | PA/PA/PE复合袋 | 青岛海川新材料科技有限公司 | 91370211MA7GT9891Q | / | 2025-02-18/— | 280×220×0.10（mm）1kg | / | 所检项目符合标准 | / | 2025-04-18 | 西海岸新区 | 青岛市产品质量检验研究院
63 | 生产领域 | 日用塑料袋 | 青岛名阳包装有限公司 | 91370211061070491Q | / | 2025-04-15/— | 900×600×0.07（mm）20kg | / | 所检项目符合标准 | / | 2025-04-18 | 西海岸新区 | 青岛市产品质量检验研究院
64 | 生产领域 | BOPA/LDPE复合袋 | 青岛华泓星塑胶有限公司 | 91370285595267360T | / | 2025-04-12/— | 490×590×0.12（mm）10kg | / | 所检项目符合标准 | / | 2025-04-21 | 莱西市 | 青岛市产品质量检验研究院
65 | 生产领域 | 食品直接接触用塑料购物袋 | 青岛周氏塑料包装有限公司 | 91370214595291192R | / | 2025-03-13/— | 520mm×300mm×0.03mm 3kg | / | 所检项目符合标准 | / | 2025-04-21 | 城阳区 | 青岛市产品质量检验研究院
66 | 生产领域 | 200gM浓缩枕袋 | 青岛利康食品包装科技有限公司 | 91370222MA3NJ0CL5W | / | 2025-02-18/— | 200g | / | 所检项目符合标准 | / | 2025-04-21 | 城阳区 | 青岛市产品质量检验研究院
67 | 生产领域 | 商品零售包装袋 | 青岛莱西市鸿兴凯包装有限公司 | 91370285MA3P60ED3Q | / | 2025-04-19/— | 510×610×0.04（mm）10kg | / | 所检项目符合标准 | / | 2025-04-21 | 莱西市 | 青岛市产品质量检验研究院
68 | 生产领域 | 聚对苯二甲酸乙二醇酯（PET）瓶坯 | 青岛中富联体容器有限公司 | 913702127335113265 | / | 2025-03-15/— | 22.28g | / | 所检项目符合标准 | / | 2025-04-22 | 崂山区 | 青岛市产品质量检验研究院
69 | 生产领域 | PET/PE复合袋 | 青岛顺信包装制品有限公司 | 91370282697190747K | / | 2025-04-20/— | 270×320mm | / | 所检项目符合标准 | / | 2025-04-22 | 即墨区 | 青岛市产品质量检验研究院
70 | 生产领域 | PA/PE复合袋 | 青岛奥华包装有限公司 | 91370282583652405E | / | 2025-04-21/— | 130mm×200mm | / | 所检项目符合标准 | / | 2025-04-22 | 即墨区 | 青岛市产品质量检验研究院
71 | 生产领域 | 食品罐用聚乙烯塑料盖 | 青岛玉华琪塑胶有限公司 | 91370282787575755N | / | 2025-04-17/— | φ73mm | / | 所检项目符合标准 | / | 2025-04-22 | 即墨区 | 青岛市产品质量检验研究院
72 | 生产领域 | BOPA/LDPE复合袋 | 青岛晨溪包装有限公司 | 913702823259603330 | / | 2025-04-10/— | （210+25×2）×130mm 100g | / | 所检项目符合标准 | / | 2025-04-23 | 即墨区 | 青岛市产品质量检验研究院
73 | 生产领域 | 食品包装用聚酯（PET）瓶 | 青岛万嘉润塑料制品有限公司 | 91370285MA7FQGNH4G | / | 2025-04-16/— | 500mL | / | 所检项目符合标准 | / | 2025-04-23 | 莱西市 | 青岛市产品质量检验研究院
74 | 生产领域 | 聚对苯二甲酸乙二醇酯（PET）碳酸饮料瓶 | 青岛骁腾科技有限公司 | 91370212MA3Q5XEF5M | / | 2025-04-23/— | 2L | / | 所检项目符合标准 | / | 2025-04-23 | 崂山区 | 青岛市产品质量检验研究院
75 | 生产领域 | BOPA/LDPE复合袋 | 青岛瑞发包装有限公司 | 91370282671752684E | / | 2024-08-19/— | 245×306×0.11（mm）350g | / | 所检项目符合标准 | / | 2025-04-23 | 即墨区 | 青岛市产品质量检验研究院
76 | 生产领域 | BOPP/CPP复合膜 | 青岛九圣彩印有限公司 | 9137028267178466XF | / | 2025-04-21/20250421 | 34cm | / | 所检项目符合标准 | / | 2025-04-24 | 即墨区 | 青岛市产品质量检验研究院
77 | 生产领域 | 聚对苯二甲酸乙二醇酯（PET）饮品瓶 | 青岛紫江包装有限公司 | 91370281MA3N55PM34 | / | 2025-04-17/— | 255mL | / | 所检项目符合标准 | / | 2025-04-24 | 胶州市 | 青岛市产品质量检验研究院
78 | 生产领域 | 宝石桶托盘（PP） | 青岛军龙达塑料有限公司 | 913702820572518980 | / | 2025-04-19/— | / | / | 所检项目符合标准 | / | 2025-04-24 | 即墨区 | 青岛市产品质量检验研究院
79 | 生产领域 | BOPA/LDPE复合袋 | 青岛福诺达包装有限公司即墨分公司 | 91370282MADPX4JPXU | / | 2025-04-23/— | 250*195mm | / | 所检项目符合标准 | / | 2025-04-24 | 即墨区 | 青岛市产品质量检验研究院
80 | 生产领域 | 食品包装用聚丙烯注塑盒（200g） | 青岛亮大包装制品有限公司 | 913702816825542107 | / | 2025-04-01/— | / | / | 所检项目符合标准 | / | 2025-04-24 | 胶州市 | 青岛市产品质量检验研究院
81 | 生产领域 | 塑料一次性餐饮具（PP） | 青岛亮大包装制品有限公司 | 913702816825542107 | / | 2025-04-01/— | 1300mL | / | 所检项目符合标准 | / | 2025-04-24 | 胶州市 | 青岛市产品质量检验研究院
82 | 生产领域 | 塑料一次性餐饮具（自热外卖盒） | 青岛润泽通达塑料包装有限公司 | 91370281MA3WJ1YM46 | / | 2025-04-01/— | / | / | 所检项目符合标准 | / | 2025-04-24 | 胶州市 | 青岛市产品质量检验研究院
83 | 生产领域 | PET/BOPA/PE复合袋 | 青岛道和包装材料有限公司 | 91370282MA3Q7LN24D | / | 2025-04-24/— | 390*320mm | / | 所检项目符合标准 | / | 2025-04-24 | 即墨区 | 青岛市产品质量检验研究院
84 | 生产领域 | 日用塑料袋 | 青岛朗宸塑料制品有限公司 | 91370283MA94BY0D69 | / | 2025-04-18/— | 560×1000×0.08（mm）25kg | / | 所检项目符合标准 | / | 2025-04-25 | 平度市 | 青岛市产品质量检验研究院
85 | 生产领域 | 日用塑料袋（食品用） | 青岛立立塑料制品有限公司 | 91370283MA3EW8PA2M | / | 2025-03-29/— | 240×192×0.09（mm）400g | / | 所检项目符合标准 | / | 2025-04-25 | 平度市 | 青岛市产品质量检验研究院
86 | 生产领域 | 商品零售包装袋 | 青岛正光远塑料包装制品有限公司 | 91370283081424832A | / | 2025-02-01/— | 500×250×0.05（mm）1kg | / | 所检项目符合标准 | / | 2025-04-25 | 平度市 | 青岛市产品质量检验研究院
87 | 生产领域 | 聚烯烃注塑包装桶 | 平度市新河镇守江塑料制品厂 | 92370283MA3CP7682W | / | 2025-04-23/— | / | / | 所检项目符合标准 | / | 2025-04-25 | 平度市 | 青岛市产品质量检验研究院
88 | 生产领域 | 食品包装用聚乙烯瓶 | 平度市新河镇守江塑料制品厂 | 92370283MA3CP7682W | / | 2025-04-23/— | 1L | / | 所检项目符合标准 | / | 2025-04-25 | 平度市 | 青岛市产品质量检验研究院
89 | 生产领域 | PET/PE复合包装袋 | 青岛旭成包装印刷有限责任公司 | 91370282MA3MJQCQ6U | / | 2025-04-23/— | （360+50×2）×332mm | / | 所检项目符合标准 | / | 2025-04-27 | 即墨区 | 青岛市产品质量检验研究院
90 | 生产领域 | PET/VMCPP复合袋 | 青岛崎美塑料制品有限公司 | 913702117403883381 | / | 2025-04-25/— | 155×130×0.042（mm）20g | / | 所检项目符合标准 | / | 2025-04-30 | 西海岸新区 | 青岛市产品质量检验研究院
91 | 生产领域 | 食品包装用塑料盒（PET） | 青岛昊天尚品包装有限公司 | 9137021133418986XW | / | 2025-03-29/— | 125g | / | 所检项目符合标准 | / | 2025-04-30 | 西海岸新区 | 青岛市产品质量检验研究院
92 | 生产领域 | PET/PE复合袋 | 青岛崎美塑料制品有限公司 | 913702117403883381 | / | 2024-11-15/— | 200×240×0.093（mm）70g | / | 所检项目符合标准 | / | 2025-04-30 | 西海岸新区 | 青岛市产品质量检验研究院
93 | 生产领域 | 2L白色方桶（PP） | 青岛瑞亿达塑业制品有限公司 | 91370211MA3DL62J3H | / | 2025-05-04/— | 2L | / | 所检项目符合标准 | / | 2025-05-06 | 西海岸新区 | 青岛市产品质量检验研究院
94 | 生产领域 | 14-1版优博400g听装塑盖（PE） | 青岛华创塑业有限公司 | 913702113214413337 | / | —/2025041601015 | 400g | / | 所检项目符合标准 | / | 2025-05-06 | 西海岸新区 | 青岛市产品质量检验研究院
95 | 生产领域 | 4.3g光勺（PP） | 青岛华创塑业有限公司 | 913702113214413337 | / | —/2025042501018 | 4.3g | / | 所检项目符合标准 | / | 2025-05-06 | 西海岸新区 | 青岛市产品质量检验研究院
96 | 生产领域 | BOPA/LDPE复合袋 | 青岛爱瑞克包装有限公司 | 91370211664522282T | / | 2025-05-04/WO250418007 | 340×240×0.09（mm）800g | / | 所检项目符合标准 | / | 2025-05-06 | 西海岸新区 | 青岛市产品质量检验研究院
97 | 生产领域 | PET/PE复合袋 | 青岛爱瑞克包装有限公司 | 91370211664522282T | / | 2025-05-06/— | 335×310×0.077（mm）1.3kg | / | 所检项目符合标准 | / | 2025-05-06 | 西海岸新区 | 青岛市产品质量检验研究院
98 | 生产领域 | PET/PE复合袋 | 青岛正大环保科技有限公司 | 913702116790808948 | / | 2025-01-06/— | 220×160×0.1（mm）175g | / | 所检项目符合标准 | / | 2025-05-07 | 西海岸新区 | 青岛市产品质量检验研究院
99 | 生产领域 | 食品包装用多层共挤膜 | 胶南市宏昌工贸有限公司 | 91370211718097796U | / | 2025-05-07/— | 60×0.03（mm） | / | 所检项目符合标准 | / | 2025-05-07 | 西海岸新区 | 青岛市产品质量检验研究院
100 | 生产领域 | PET/PE复合袋 | 青岛晋源宏道包装科技有限公司 | 91370211MA3M0L4N30 | / | 2025-05-07/— | 280×190×0.085（mm）50g | / | 所检项目符合标准 | / | 2025-05-07 | 西海岸新区 | 青岛市产品质量检验研究院
101 | 生产领域 | 商品零售包装袋 | 青岛正大环保科技有限公司 | 913702116790808948 | / | 2025-04-24/— | 450×300×0.07（mm）1.8kg | / | 所检项目符合标准 | / | 2025-05-07 | 西海岸新区 | 青岛市产品质量检验研究院
102 | 生产领域 | 日用塑料袋 | 青岛建丞塑料包装制品有限公司 | 91370281MA3QWUP52N | / | 2025-05-06/— | 850×550×0.05（mm）5kg | / | 所检项目符合标准 | / | 2025-05-08 | 胶州市 | 青岛市产品质量检验研究院
103 | 生产领域 | 塑料饮水口杯 | 青岛山海家居用品有限公司 | 91370211776825026W | / | 2025-05-04/— | 550mL | / | 所检项目符合标准 | / | 2025-05-08 | 西海岸新区 | 青岛市产品质量检验研究院
104 | 生产领域 | 食品包装用聚酯（PET）瓶 | 青岛益金塑胶有限公司 | 91370214MA3CCUMF3W | / | 2025-04-29/— | 5.3L | / | 所检项目符合标准 | / | 2025-05-08 | 胶州市 | 青岛市产品质量检验研究院
105 | 生产领域 | 食品包装聚酯（PET）瓶坯 | 青岛益金塑胶有限公司 | 91370214MA3CCUMF3W | / | 2025-04-30/— | 90g | / | 所检项目符合标准 | / | 2025-05-08 | 胶州市 | 青岛市产品质量检验研究院
106 | 生产领域 | BOPP/PE复合膜 | 青岛盐海印刷材料有限公司 | 91370285686756696Y | / | 2025-05-09/— | 277×0.07（mm） | / | 所检项目符合标准 | / | 2025-05-09 | 莱西市 | 青岛市产品质量检验研究院
107 | 生产领域 | 食品包装用塑料盖（PP） | 青岛成凯塑胶包装制品有限公司 | 913702857702988783 | / | 2025-04-29/— | / | / | 所检项目符合标准 | / | 2025-05-09 | 莱西市 | 青岛市产品质量检验研究院
108 | 生产领域 | 食品包装用聚酯（PET）瓶 | 青岛成凯塑胶包装制品有限公司 | 913702857702988783 | / | 2025-04-29/— | 330mL | / | 所检项目符合标准 | / | 2025-05-09 | 莱西市 | 青岛市产品质量检验研究院
109 | 生产领域 | PET/AL/PE复合袋 | 青岛南荣包装印刷有限公司 | 913702857803904598 | / | 2025-04-08/— | （200+35×2）×140×0.05mm | / | 所检项目符合标准 | / | 2025-05-09 | 莱西市 | 青岛市产品质量检验研究院
110 | 生产领域 | BOPP/CPP复合袋 | 青岛南荣包装印刷有限公司 | 913702857803904598 | / | 2025-04-20/— | 320×235×0.08（mm）400g | / | 所检项目符合标准 | / | 2025-05-09 | 莱西市 | 青岛市产品质量检验研究院
111 | 生产领域 | 食品包装用聚酯（PET）瓶 | 青岛凯悦兴华塑料制品有限公司 | 91370285MA3C6QDT7X | / | 2025-04-30/— | 1L | / | 所检项目符合标准 | / | 2025-05-12 | 莱西市 | 青岛市产品质量检验研究院
112 | 生产领域 | 商品零售包装袋 | 青岛九联集团股份有限公司 | 91370200164055438W | 青岛九联集团股份有限公司包装材料厂 | 2025-05-11/— | 335×240×0.06（mm）1kg | / | 所检项目符合标准 | / | 2025-05-12 | 莱西市 | 青岛市产品质量检验研究院
113 | 生产领域 | BOPA/LDPE复合袋 | 青岛九联集团股份有限公司 | 91370200164055438W | 青岛九联集团股份有限公司包装材料厂 | 2025-04-29/20250429 | 315×315×0.08（mm）475g | / | 所检项目符合标准 | / | 2025-05-12 | 莱西市 | 青岛市产品质量检验研究院
114 | 生产领域 | 商品零售包装袋 | 青岛新兴华包装厂 | 91370285725582722Y | / | 2025-05-12/— | 280×190×0.07（mm）500g | / | 所检项目符合标准 | / | 2025-05-12 | 莱西市 | 青岛市产品质量检验研究院
115 | 生产领域 | 食品包装用塑料瓶（PE） | 青岛东炜塑料制品有限公司 | 91370285MACAD9D222 | / | 2024-12-06/241206 | 150mL | / | 所检项目符合标准 | / | 2025-05-12 | 莱西市 | 青岛市产品质量检验研究院
116 | 生产领域 | 组合式防伪瓶盖 | 青岛明星瓶盖有限公司 | 91370285614393179X | / | 2025-04-24/— | S2-N37 | / | 所检项目符合标准 | / | 2025-05-13 | 莱西市 | 青岛市产品质量检验研究院
117 | 生产领域 | BOPA/LDPE复合袋 | 青岛双华包装股份有限公司 | 91370285X14339267E | / | 2025-05-13/— | 290×170×0.07（mm）400g | / | 所检项目符合标准 | / | 2025-05-13 | 莱西市 | 青岛市产品质量检验研究院
118 | 生产领域 | 商品零售包装袋 | 青岛双华包装股份有限公司 | 91370285X14339267E | / | 2025-05-13/— | 290×220×0.075（mm）500g | / | 所检项目符合标准 | / | 2025-05-13 | 莱西市 | 青岛市产品质量检验研究院
119 | 生产领域 | 1.3kg包装袋0084（NY/PE） | 青岛博尚包装制品有限公司 | 91370282MA3P3KF1X9 | / | 2025-03-19/— | 285×220mm | / | 所检项目符合标准 | / | 2025-05-13 | 即墨区 | 青岛市产品质量检验研究院
120 | 生产领域 | 速冻鸡块袋（PET/PE） | 青岛博尚包装制品有限公司 | 91370282MA3P3KF1X9 | / | 2025-03-18/— | 240×210mm | / | 所检项目符合标准 | / | 2025-05-13 | 即墨区 | 青岛市产品质量检验研究院
121 | 生产领域 | 常温复合袋（PET/PE） | 道恩周氏（青岛）复合包装材料有限公司 | 91370282MA959H521H | / | 2025-05-13/— | 420×300mm | / | 所检项目符合标准 | / | 2025-05-13 | 即墨区 | 青岛市产品质量检验研究院
122 | 生产领域 | 小伙子冷面汤450g（PA/PE） | 道恩周氏（青岛）复合包装材料有限公司 | 91370282MA959H521H | / | 2025-05-13/202505035 | 220×165×0.105 | / | 所检项目符合标准 | / | 2025-05-13 | 即墨区 | 青岛市产品质量检验研究院
123 | 生产领域 | PET塑料瓶 | 山东帝恩新材料科技有限公司 | 91370285MAD4NTQD0W | / | 2025-05-12/— | 1L | / | 所检项目符合标准 | / | 2025-05-13 | 莱西市 | 青岛市产品质量检验研究院
124 | 生产领域 | PET瓶坯 | 山东帝恩新材料科技有限公司 | 91370285MAD4NTQD0W | / | 2025-03-20/— | 70克 | / | 所检项目符合标准 | / | 2025-05-13 | 莱西市 | 青岛市产品质量检验研究院
125 | 生产领域 | 多彩糖蜜豆300g（NY/PE复合袋） | 青岛亚鑫达包装有限公司 | 913702823214482368 | / | 2025-05-13/— | 240×140×0.095 | / | 所检项目符合标准 | / | 2025-05-13 | 即墨区 | 青岛市产品质量检验研究院
126 | 生产领域 | 辣椒粉袋（PET/PE） | 青岛颐合源塑料包装制品有限公司 | 91370282MA3P5UYC95 | / | 2025-05-09/— | 370×270×0.085 | / | 所检项目符合标准 | / | 2025-05-13 | 即墨区 | 青岛市产品质量检验研究院
127 | 生产领域 | 包装用聚乙烯吹塑薄膜 | 青岛丰慧云谷新材料科技有限公司 | 91370285MA3P0M6C1D | / | —/20250507 | 7.9m×0.14mm | / | 所检项目符合标准 | / | 2025-05-13 | 莱西市 | 青岛市产品质量检验研究院
128 | 生产领域 | 微波唐扬415G袋（BOPA/LDPE） | 青岛天之久塑料包装有限公司 | 913702140572763231 | / | 2025-05-05/TZJ2025042803 | 280*210*0.10 | / | 所检项目符合标准 | / | 2025-05-14 | 城阳区 | 青岛市产品质量检验研究院
129 | 生产领域 | 塑料一次性餐饮具（PP） | 青岛日之容塑料制品有限公司 | 91370285790849892N | / | 2025-04-23/— | 129×101×20MM×500μm | / | 所检项目符合标准 | / | 2025-05-14 | 莱西市 | 青岛市产品质量检验研究院
130 | 生产领域 | 平口袋（日用塑料袋） | 青岛金天地塑料包装有限公司 | 913702145912917268 | / | 2025-05-14/JTD20250513 | 0.04mm*170mm*240mm | / | 所检项目符合标准 | / | 2025-05-14 | 城阳区 | 青岛市产品质量检验研究院
131 | 生产领域 | 商品零售包装袋 | 青岛国利包装材料有限公司 | 91370285753784786Y | / | 2025-05-07/— | 240×360×0.08（mm）1kg | / | 所检项目符合标准 | / | 2025-05-14 | 莱西市 | 青岛市产品质量检验研究院
132 | 生产领域 | 单色袋PKG0890（BOPA/LDPE） | 青岛城阳永盛塑料包装有限公司 | 91370214718088267A | / | 2025-05-10/— | 23×15.5 | / | 所检项目符合标准 | / | 2025-05-14 | 城阳区 | 青岛市产品质量检验研究院
133 | 生产领域 | 日用塑料袋 | 青岛新盛源包装有限公司 | 91370285MA3Q1B327N | / | 2025-04-28/— | 500×800×0.04（mm）20kg | / | 所检项目符合标准 | / | 2025-05-14 | 莱西市 | 青岛市产品质量检验研究院
134 | 生产领域 | 食品包装用聚酯（PET）瓶 | 青岛奕鹏包装有限公司 | 91370285MA3QBET17B | / | 2025-05-13/— | 500mL | / | 所检项目符合标准 | / | 2025-05-14 | 莱西市 | 青岛市产品质量检验研究院
135 | 生产领域 | 精选鸭舌300g袋（BOPA/LDPE） | 青岛嘉合万盛包装有限公司 | 91370214595280346D | / | 2025-05-10/— | 235*190 | / | 所检项目符合标准 | / | 2025-05-14 | 城阳区 | 青岛市产品质量检验研究院
136 | 生产领域 | 高温拉伸膜 | 青岛中德聚义塑业有限公司 | 91370281MA3CKA0E44 | / | 2025-05-16/— | 523×0.18（mm） | / | 所检项目符合标准 | / | 2025-05-16 | 胶州市 | 青岛市产品质量检验研究院
137 | 生产领域 | 食品包装用塑料盒（PP） | 青岛齐丽达新材料科技有限公司 | 91370214MADCDLFX5J | / | 2025-04-16/— | 330×210×130（mm） | / | 所检项目符合标准 | / | 2025-05-16 | 胶州市 | 青岛市产品质量检验研究院
138 | 生产领域 | 聚烯烃注塑包装桶 | 青岛铭威塑业有限公司 | 9137028355081923XY | / | 2025-05-15/— | 18L | / | 所检项目符合标准 | / | 2025-05-15 | 平度市 | 青岛市产品质量检验研究院
139 | 生产领域 | BOPA/LDPE复合袋 | 青岛顺昶瑞包装制品有限公司 | 91370283MA7CRUE927 | / | 2025-05-06/— | 350×290×0.08（mm）500g | / | 所检项目符合标准 | / | 2025-05-15 | 平度市 | 青岛市产品质量检验研究院
140 | 生产领域 | 食品包装用塑料盒（PP） | 青岛家祺塑料制品有限公司 | 91370281756934516K | / | 2025-04-14/25040915ZD250104 | 238×128×35（mm） | / | 所检项目符合标准 | / | 2025-05-16 | 胶州市 | 青岛市产品质量检验研究院
141 | 生产领域 | BOPA/LDPE复合袋 | 青岛馨华和荣包装有限公司 | 91370283MA3QPJFY8T | / | 2025-02-05/— | 300×280×0.09（mm）500g | / | 所检项目符合标准 | / | 2025-05-15 | 平度市 | 青岛市产品质量检验研究院
142 | 生产领域 | 瓶坯（PET） | 青岛东方华佳工贸有限公司 | 91370212575798332D | / | 2025-05-11/2025.5.11 | 18g | / | 所检项目符合标准 | / | 2025-05-19 | 崂山区 | 青岛市产品质量检验研究院
143 | 生产领域 | 瓶盖（PE） | 青岛东方华佳工贸有限公司 | 91370212575798332D | / | 2025-05-14/— | / | / | 所检项目符合标准 | / | 2025-05-19 | 崂山区 | 青岛市产品质量检验研究院
144 | 生产领域 | 日用塑料袋 | 青岛恒信昌盛包装有限公司 | 91370281MA3CAXBLXR | / | 2025-05-09/— | 560×900×0.06（mm）25kg | / | 所检项目符合标准 | / | 2025-05-19 | 胶州市 | 青岛市产品质量检验研究院
145 | 生产领域 | 餐具（PS） | 青岛玉枝工贸有限公司 | 91370213MA3MQNEX6E | / | 2025-05-17/— | 250mL | / | 所检项目符合标准 | / | 2025-05-19 | 李沧区 | 青岛市产品质量检验研究院
146 | 生产领域 | PET/AL/PE复合袋 | 青岛华康塑料包装有限公司胶州分公司 | 91370281MA3WEPFQ44 | / | 2025-05-16/— | （170+60）×130×0.1（mm）60g | / | 所检项目符合标准 | / | 2025-05-20 | 胶州市 | 青岛市产品质量检验研究院
147 | 生产领域 | BOPA/LDPE复合袋 | 青岛华康塑料包装有限公司胶州分公司 | 91370281MA3WEPFQ44 | / | 2025-05-13/— | 306×245×0.09（mm）300g | / | 所检项目符合标准 | / | 2025-05-20 | 胶州市 | 青岛市产品质量检验研究院
148 | 生产领域 | 食品包装用塑料盖（PE） | 青岛景润泽塑料制品有限公司 | 913702140864592172 | / | 2025-05-18/— | φ57mm | / | 所检项目符合标准 | / | 2025-05-20 | 胶州市 | 青岛市产品质量检验研究院
149 | 生产领域 | 食品包装用聚乙烯吹塑薄膜 | 山东利他乐包装材料有限公司 | 91370281MAD9CGKD11 | / | 2024-12-05/20241205 | 600×0.065（mm） | / | 所检项目符合标准 | / | 2025-05-20 | 胶州市 | 青岛市产品质量检验研究院
150 | 生产领域 | 包装用聚乙烯吹塑薄膜 | 青岛永昌塑业有限公司 | 91370281169672160Q | / | 2025-05-21/— | 795×0.088（mm） | / | 所检项目符合标准 | / | 2025-05-21 | 胶州市 | 青岛市产品质量检验研究院
151 | 生产领域 | PE袋 | 青岛普銮斯塑料包装有限公司 | 9137028168258644X5 | / | 2025-05-10/— | 350×285×0.075（mm）1kg | / | 所检项目符合标准 | / | 2025-05-21 | 胶州市 | 青岛市产品质量检验研究院
152 | 生产领域 | 日用塑料袋 | 青岛鸿天凯塑胶制品有限公司 | 913702815990348980 | / | 2025-03-16/20250316 | 375×245×0.05（mm）2kg | / | 所检项目符合标准 | / | 2025-05-21 | 胶州市 | 青岛市产品质量检验研究院
153 | 生产领域 | 虾饺袋（PET/PE） | 青岛宏岩辅料印刷有限公司即墨分公司 | 91370282MA3DDX9D9H | / | 2025-05-06/— | 330×240mm | / | 所检项目符合标准 | / | 2025-05-22 | 即墨区 | 青岛市产品质量检验研究院
154 | 生产领域 | 400g混合泥袋3485#（PET/PE） | 青岛力美奥包装有限公司 | 91370282MA3U8YJ23B | / | 2025-05-09/— | 225×145×30mm | / | 所检项目符合标准 | / | 2025-05-22 | 即墨区 | 青岛市产品质量检验研究院
155 | 生产领域 | BOPA/LDPE复合袋 | 青岛中拓塑业有限公司 | 91370281718057743T | / | 2025-05-20/— | 270×190×0.07（mm）500g | / | 所检项目符合标准 | / | 2025-05-22 | 胶州市 | 青岛市产品质量检验研究院
156 | 生产领域 | 食品包装用聚乙烯吹塑桶 | 青岛鲁洲塑胶容器有限公司 | 91370282334078545Q | / | 2025-05-15/— | 25L | / | 所检项目符合标准 | / | 2025-05-22 | 即墨区 | 青岛市产品质量检验研究院
157 | 生产领域 | PET/PE复合袋 | 青岛中拓塑业有限公司 | 91370281718057743T | / | 2025-05-21/— | 335×（260+10）×0.08（mm）640g | / | 所检项目符合标准 | / | 2025-05-22 | 胶州市 | 青岛市产品质量检验研究院
158 | 生产领域 | 塑料一次性餐饮具（PP勺） | 湖北悦鑫伟业纸塑包装有限公司胶州分公司 | 91370281MADG1EBL06 | / | 2025-05-22/— | 1g | / | 所检项目符合标准 | / | 2025-05-22 | 胶州市 | 青岛市产品质量检验研究院
159 | 生产领域 | 食品包装用塑料盖（PP） | 湖北悦鑫伟业纸塑包装有限公司胶州分公司 | 91370281MADG1EBL06 | / | 2025-05-22/— | ∅95MM | / | 所检项目符合标准 | / | 2025-05-22 | 胶州市 | 青岛市产品质量检验研究院
160 | 生产领域 | 翅尖袋（PE） | 青岛双祥包装有限公司 | 91370282264765998D | / | —/20250522-2 | 350×230×0.05mm 1kg | / | 所检项目符合标准 | / | 2025-05-22 | 即墨区 | 青岛市产品质量检验研究院
161 | 生产领域 | 聚烯烃注塑包装桶（PP） | 青岛多彩乐塑业有限公司 | 9137028307325137XC | / | 2025-05-21/— | 1L | / | 所检项目符合标准 | / | 2025-05-23 | 平度市 | 青岛市产品质量检验研究院
162 | 生产领域 | 油瓶（PE） | 青岛多彩乐塑业有限公司 | 9137028307325137XC | / | 2025-05-21/— | 0.5L | / | 所检项目符合标准 | / | 2025-05-23 | 平度市 | 青岛市产品质量检验研究院
163 | 生产领域 | 食品包装用聚酯（PET）瓶 | 青岛森丰塑胶包装制品有限公司 | 91370283690328280H | / | 2025-05-19/— | 210mL | / | 所检项目符合标准 | / | 2025-05-23 | 平度市 | 青岛市产品质量检验研究院
164 | 生产领域 | 食品包装用塑料瓶盖（PP） | 青岛森丰塑胶包装制品有限公司 | 91370283690328280H | / | 2025-04-26/— | ∅90mm | / | 所检项目符合标准 | / | 2025-05-23 | 平度市 | 青岛市产品质量检验研究院
165 | 生产领域 | 商品零售包装袋 | 青岛意瑞塑料制品有限公司 | 91370283690324896A | / | 2025-05-26/— | 590×440×0.045（mm）5kg | / | 所检项目符合标准 | / | 2025-05-26 | 平度市 | 青岛市产品质量检验研究院
166 | 生产领域 | 聚烯烃注塑包装桶 | 青岛创新塑料制品有限公司 | 91370283783727221D | / | 2025-05-25/— | 5L | / | 所检项目符合标准 | / | 2025-05-26 | 平度市 | 青岛市产品质量检验研究院
167 | 生产领域 | 食品用多层复合封口垫片 | 青岛奥普包装材料有限公司 | 913702837837334377 | / | 2025-05-25/20250521291 | ∅36 | / | 所检项目符合标准 | / | 2025-05-26 | 平度市 | 青岛市产品质量检验研究院
168 | 生产领域 | 聚烯烃注塑包装桶 | 青岛凯特润达包装有限公司 | 91370283MA3CHG7G5R | / | 2025-05-26/— | 500mL | / | 所检项目符合标准 | / | 2025-05-27 | 平度市 | 青岛市产品质量检验研究院
169 | 生产领域 | 食品包装用聚乙烯容器 | 青岛凯特润达包装有限公司 | 91370283MA3CHG7G5R | / | 2025-05-26/— | 2L | / | 所检项目符合标准 | / | 2025-05-27 | 平度市 | 青岛市产品质量检验研究院
170 | 生产领域 | 12格水饺托（升级版）18克 | 青岛万展新材料科技有限公司 | 91370283MA3QAY4U4Y | / | 2025-03-20/— | 244×184×33（mm） | / | 所检项目符合标准 | / | 2025-05-27 | 平度市 | 青岛市产品质量检验研究院
171 | 生产领域 | 商品零售包装袋（食品用） | 青岛红金星包装印刷有限公司 | 91370282766730680C | / | 2025-05-07/— | 160×187×0.10mm | / | 所检项目符合标准 | / | 2025-05-27 | 即墨区 | 青岛市产品质量检验研究院
172 | 生产领域 | BOPA/PE复合袋（食品用） | 青岛红金星包装印刷有限公司 | 91370282766730680C | / | 2024-12-06/— | 220×320×0.08mm | / | 所检项目符合标准 | / | 2025-05-27 | 即墨区 | 青岛市产品质量检验研究院
173 | 生产领域 | 食品用PET瓶 | 青岛君怡塑业有限公司 | 91370283MA3CJX306B | / | 2025-05-26/— | 5L方 | / | 所检项目符合标准 | / | 2025-05-27 | 平度市 | 青岛市产品质量检验研究院
174 | 生产领域 | 大号真空袋（PA/PE） | 青岛金恒铭包装有限公司 | 91370282MA3WLLTY66 | / | 2025-05-23/— | 21×29 | / | 所检项目符合标准 | / | 2025-05-27 | 即墨区 | 青岛市产品质量检验研究院
175 | 生产领域 | 商品零售包装袋 | 青岛平度宇洁降解塑料有限公司 | 91370283706491913F | / | 2025-04-16/— | 410mm×（245+80）mm×0.03mm 3kg | / | 所检项目符合标准 | / | 2025-05-27 | 平度市 | 青岛市产品质量检验研究院
176 | 生产领域 | 197#台港热辣香骨鸡1kg（PA/PE复合袋） | 青岛聚丰包装印刷有限公司 | 91370282747218091X | / | 2025-05-13/— | 26×36 | / | 所检项目符合标准 | / | 2025-05-27 | 即墨区 | 青岛市产品质量检验研究院
177 | 生产领域 | 16空白三边封袋（PET/CPP） | 青岛聚丰包装印刷有限公司 | 91370282747218091X | / | 2025-05-20/— | 16×24 | / | 所检项目符合标准 | / | 2025-05-27 | 即墨区 | 青岛市产品质量检验研究院
178 | 生产领域 | 食品包装用聚酯（PET）瓶 | 青岛聚蚨镪塑业有限公司 | 913702837277987540 | / | 2025-05-25/— | 5L | / | 所检项目符合标准 | / | 2025-05-28 | 平度市 | 青岛市产品质量检验研究院
179 | 生产领域 | 食品包装用聚酯（PET）瓶坯 | 青岛聚蚨镪塑业有限公司 | 913702837277987540 | / | 2025-05-27/— | 110g | / | 所检项目符合标准 | / | 2025-05-28 | 平度市 | 青岛市产品质量检验研究院
180 | 生产领域 | 食品包装用聚酯（PET）瓶 | 青岛普利乐新材料科技有限公司即墨分公司 | 91370282MA3PG0UT0Q | / | 2025-05-12/— | 20L | / | 所检项目符合标准 | / | 2025-05-28 | 即墨区 | 青岛市产品质量检验研究院
181 | 生产领域 | 食品包装用聚酯（PET）瓶 | 青岛五湖塑胶有限公司 | 91370282MA3DDWJG41 | / | 2025-04-30/— | 2.5L | / | 所检项目符合标准 | / | 2025-05-28 | 即墨区 | 青岛市产品质量检验研究院
182 | 生产领域 | 食品包装用聚乙烯吹塑桶 | 青岛五湖塑胶有限公司 | 91370282MA3DDWJG41 | / | 2025-05-27/— | 1.8L | / | 所检项目符合标准 | / | 2025-05-28 | 即墨区 | 青岛市产品质量检验研究院
183 | 生产领域 | 食品包装用聚酯（PET）瓶坯 | 青岛普利乐新材料科技有限公司即墨分公司 | 91370282MA3PG0UT0Q | / | 2025-05-28/— | 485g | / | 所检项目符合标准 | / | 2025-05-28 | 即墨区 | 青岛市产品质量检验研究院
184 | 生产领域 | 蓝莓盒（PET） | 青岛高力特新材料科技有限公司平度分公司 | 91370283MA3QCY9D8Q | / | 2025-05-22/— | GLT-125D2 A款 | / | 所检项目符合标准 | / | 2025-05-23 | 平度市 | 青岛市产品质量检验研究院
185 | 生产领域 | 食品包装用聚丙烯容器 | 青岛玖鑫泉包装有限公司 | 91370283MA3R29BC0P | / | 2025-05-25/— | 500mL | / | 所检项目符合标准 | / | 2025-05-28 | 平度市 | 青岛市产品质量检验研究院
186 | 生产领域 | 食品包装用聚乙烯容器 | 青岛玖鑫泉包装有限公司 | 91370283MA3R29BC0P | / | 2025-05-28/— | 500mL | / | 所检项目符合标准 | / | 2025-05-28 | 平度市 | 青岛市产品质量检验研究院
187 | 生产领域 | 食品包装用聚乙烯容器 | 平度市军华塑料包装制品厂 | 92370283MA3CT7K831 | / | 2025-05-19/— | 500mL | / | 所检项目符合标准 | / | 2025-05-28 | 平度市 | 青岛市产品质量检验研究院
188 | 生产领域 | 聚烯烃注塑包装桶 | 平度市军华塑料包装制品厂 | 92370283MA3CT7K831 | / | 2025-05-10/— | 1L | / | 所检项目符合标准 | / | 2025-05-28 | 平度市 | 青岛市产品质量检验研究院
189 | 生产领域 | 食品包装用聚酯（PET）瓶 | 即墨市益坤塑料制品加工厂 | 91370282MA3CE91P5N | / | 2025-05-12/— | 2.5L | / | 所检项目符合标准 | / | 2025-05-28 | 即墨区 | 青岛市产品质量检验研究院
190 | 生产领域 | 食品包装用塑料托盒（PET） | 青岛泰聚恒新材料科技有限公司 | 91370282MA3BYRA642 | / | 2025-05-29/— | / | / | 所检项目符合标准 | / | 2025-05-29 | 即墨区 | 青岛市产品质量检验研究院
191 | 生产领域 | 食品包装用塑料托盒（PP） | 青岛泰聚恒新材料科技有限公司 | 91370282MA3BYRA642 | / | 2025-05-29/— | / | / | 所检项目符合标准 | / | 2025-05-29 | 即墨区 | 青岛市产品质量检验研究院
192 | 生产领域 | 食品包装用塑料盒（PP） | 青岛富友达电子有限公司 | 913702827908378837 | / | 2025-05-09/— | 215×125×35mm | / | 所检项目符合标准 | / | 2025-05-30 | 即墨区 | 青岛市产品质量检验研究院
193 | 生产领域 | BOPA/LDPE复合袋 | 青岛鑫福达包装有限公司 | 91370282MA3EU4DP7N | / | 2025-05-30/— | 230×130（mm） | / | 所检项目符合标准 | / | 2025-05-30 | 即墨区 | 青岛市产品质量检验研究院
194 | 生产领域 | PET/PE复合袋 | 青岛佳宏包装有限公司 | 913702825508328720 | / | 2025-03-20/— | 210mm×150mm | / | 所检项目符合标准 | / | 2025-05-30 | 即墨区 | 青岛市产品质量检验研究院
195 | 生产领域 | PA/PE复合袋 | 青岛佳宏包装有限公司 | 913702825508328720 | / | 2025-03-20/— | 200mm×165mm | / | 所检项目符合标准 | / | 2025-05-30 | 即墨区 | 青岛市产品质量检验研究院
196 | 生产领域 | 商品零售包装袋 | 青岛圣特美隆工贸有限公司 | 91370282561167011T | / | 2025-05-29/— | 700×520（mm） | / | 所检项目符合标准 | / | 2025-05-30 | 即墨区 | 青岛市产品质量检验研究院
197 | 生产领域 | 聚丙烯（PP）挤出片材 | 青岛承恩塑胶科技有限公司 | 91370282MA3C0YFD8G | / | 2025-05-10/— | 650×0.45（mm） | / | 所检项目符合标准 | / | 2025-05-29 | 即墨区 | 青岛市产品质量检验研究院
198 | 生产领域 | 塑料一次性餐饮具（PP） | 青岛润德佳包装科技有限公司 | 91370282MA7HLBUK4M | / | 2025-05-16/— | 1000mL | / | 所检项目符合标准 | / | 2025-05-29 | 即墨区 | 青岛市产品质量检验研究院
199 | 生产领域 | 食品包装用聚酯（PET）瓶 | 青岛腾博塑料包装有限公司 | 91370282MA3RQCB95M | / | 2025-05-15/— | 2.5L | / | 所检项目符合标准 | / | 2025-06-03 | 即墨区 | 青岛市产品质量检验研究院
200 | 生产领域 | 食品包装用聚酯（PET）瓶坯 | 青岛腾博塑料包装有限公司 | 91370282MA3RQCB95M | / | 2025-05-23/— | 70g | / | 所检项目符合标准 | / | 2025-06-03 | 即墨区 | 青岛市产品质量检验研究院
201 | 生产领域 | 2316（PS餐盒） | 青岛广濑新日包装有限公司 | 91370282595285809J | / | 2025-04-13/— | 230×155×20mm | / | 所检项目符合标准 | / | 2025-06-03 | 即墨区 | 青岛市产品质量检验研究院
202 | 生产领域 | 16-6（PP餐盒） | 青岛广濑新日包装有限公司 | 91370282595285809J | / | 2025-03-27/— | 163×60×45mm | / | 所检项目符合标准 | / | 2025-06-03 | 即墨区 | 青岛市产品质量检验研究院
203 | 生产领域 | BOPA/LDPE复合袋 | 青岛方大包装股份有限公司 | 91370283583656385C | / | 2025-05-03/— | 270×180×0.095（mm）200g | / | 所检项目符合标准 | / | 2025-05-30 | 平度市 | 青岛市产品质量检验研究院
204 | 生产领域 | PET/AL/PA/PE复合袋 | 青岛方大包装股份有限公司 | 91370283583656385C | / | 2025-05-03/— | 230×120×0.135（mm）50g | / | 所检项目符合标准 | / | 2025-05-30 | 平度市 | 青岛市产品质量检验研究院
205 | 生产领域 | 食品包装用塑料盖（PE） | 青岛苏氏科技股份有限公司 | 9137028271374398XP | / | 2025-03-18/20250318 | 10L红盖 | / | 所检项目符合标准 | / | 2025-06-04 | 即墨区 | 青岛市产品质量检验研究院
206 | 生产领域 | 食品包装用聚酯（PET）瓶坯 | 青岛苏氏科技股份有限公司 | 9137028271374398XP | / | 2025-05-11/20250511 | 32g坯 | / | 所检项目符合标准 | / | 2025-06-04 | 即墨区 | 青岛市产品质量检验研究院
207 | 生产领域 | 商品零售包装袋 | 青岛君鑫达包装有限公司 | 91370282MA3T2PPL99 | / | 2025-04-30/— | 15×16cm 500g | / | 所检项目符合标准 | / | 2025-06-04 | 即墨区 | 青岛市产品质量检验研究院
208 | 生产领域 | 包装用镀铝薄膜（VMPET） | 山东金川顺为新材料科技有限公司 | 91370282MACFRGCMXL | / | 2025-06-04/— | 485mm | / | 所检项目符合标准 | / | 2025-06-04 | 即墨区 | 青岛市产品质量检验研究院
209 | 生产领域 | 日用塑料袋 | 青岛瑞增包装有限公司 | 9137028206907207XH | / | 2025-05-30/— | 290×290×0.025（mm）300g | / | 所检项目符合标准 | / | 2025-06-04 | 即墨区 | 青岛市产品质量检验研究院
210 | 生产领域 | 商品零售包装袋（PE） | 青岛市福润塑料包装制品有限公司 | 91370222773546320M | / | 2025-06-01/— | 340*190*0.05mm | / | 所检项目符合标准 | / | 2025-06-03 | 城阳区 | 青岛市产品质量检验研究院
211 | 生产领域 | 908g辰函阿厨镀铝通用袋（PET/VMPET/PE） | 青岛瑞东包装有限公司 | 91370282MA94N1CK5M | / | 2025-01-13/— | 345×240mm | / | 所检项目符合标准 | / | 2025-06-03 | 即墨区 | 青岛市产品质量检验研究院
212 | 生产领域 | 流延聚丙烯（CPP）薄膜 | 青岛海青制膜有限公司 | 91370282599021886R | / | 2025-04-24/— | 600×0.04（mm） | / | 所检项目符合标准 | / | 2025-06-04 | 即墨区 | 青岛市产品质量检验研究院
213 | 生产领域 | PET/PE复合袋 | 青岛鑫聚源包装有限公司 | 91370282MA3DHXK04C | / | 2025-06-04/— | 245×170mm | / | 所检项目符合标准 | / | 2025-06-04 | 即墨区 | 青岛市产品质量检验研究院
214 | 生产领域 | BOPA/LDPE复合袋 | 青岛鑫聚源包装有限公司 | 91370282MA3DHXK04C | / | 2024-08-31/— | 300×240mm | / | 所检项目符合标准 | / | 2025-06-04 | 即墨区 | 青岛市产品质量检验研究院
215 | 生产领域 | 辣白菜袋（PET/VMPET/PE） | 青岛靖川包装有限公司 | 91370282MACM55EP3N | / | 2025-04-27/— | 220×160mm | / | 所检项目符合标准 | / | 2025-06-03 | 即墨区 | 青岛市产品质量检验研究院
216 | 生产领域 | 商品零售包装袋 | 青岛杰盛包装有限公司 | 91370282MA3Q6XN05P | / | 2025-06-03/— | 530×490×0.045（mm）10kg | / | 所检项目符合标准 | / | 2025-06-04 | 即墨区 | 青岛市产品质量检验研究院
217 | 生产领域 | 310×220空白袋（PA/PE） | 青岛瑞东包装有限公司 | 91370282MA94N1CK5M | / | 2025-01-05/2025010502 | 310×220mm | / | 所检项目符合标准 | / | 2025-06-03 | 即墨区 | 青岛市产品质量检验研究院
218 | 生产领域 | 空白袋（PA/PE） | 青岛靖川包装有限公司 | 91370282MACM55EP3N | / | 2025-02-27/— | 380×200mm | / | 所检项目符合标准 | / | 2025-06-03 | 即墨区 | 青岛市产品质量检验研究院
219 | 生产领域 | 塑料瓶小盖（PP） | 青岛富川电子塑胶有限公司 | 91370282661250154H | / | 2025-05-07/— | / | / | 所检项目符合标准 | / | 2025-06-05 | 即墨区 | 青岛市产品质量检验研究院
220 | 生产领域 | 食品包装用聚酯（PET）瓶 | 青岛嘉瑞德塑料制品有限公司 | 91370283326000107W | / | 2025-05-29/— | / | / | 所检项目符合标准 | / | 2025-05-30 | 平度市 | 青岛市产品质量检验研究院
221 | 生产领域 | 聚烯烃注塑包装桶 | 青岛嘉瑞德塑料制品有限公司 | 91370283326000107W | / | 2025-05-28/— | 500g | / | 所检项目符合标准 | / | 2025-05-30 | 平度市 | 青岛市产品质量检验研究院
222 | 生产领域 | 塑料小瓶（PE） | 青岛富川电子塑胶有限公司 | 91370282661250154H | / | 2025-05-07/— | 120mL | / | 所检项目符合标准 | / | 2025-06-05 | 即墨区 | 青岛市产品质量检验研究院
223 | 生产领域 | BOPA/LDPE复合袋 | 青岛鑫翱源竹塑有限公司 | 91370282MA3M39C692 | / | 2025-06-05/— | 220×170×0.1（mm）300g | / | 所检项目符合标准 | / | 2025-06-05 | 即墨区 | 青岛市产品质量检验研究院
224 | 生产领域 | 商品零售包装袋 | 青岛鑫翱源竹塑有限公司 | 91370282MA3M39C692 | / | 2025-06-05/— | 360×240×0.06（mm）1.62kg | / | 所检项目符合标准 | / | 2025-06-05 | 即墨区 | 青岛市产品质量检验研究院
225 | 生产领域 | PET米饼内托 | 青岛盛纳荣新材料科技有限公司 | 91370282MA956GH290 | / | 2025-06-05/— | / | / | 所检项目符合标准 | / | 2025-06-05 | 即墨区 | 青岛市产品质量检验研究院
226 | 生产领域 | 2格番茄酱托（PP） | 青岛盛纳荣新材料科技有限公司 | 91370282MA956GH290 | / | 2025-06-05/— | / | / | 所检项目符合标准 | / | 2025-06-05 | 即墨区 | 青岛市产品质量检验研究院
227 | 生产领域 | 食品包装用聚乙烯容器 | 青岛德尔丰新科技有限公司 | 913702127875921767 | / | 2025-06-03/— | 3L | / | 所检项目符合标准 | / | 2025-06-05 | 即墨区 | 青岛市产品质量检验研究院
228 | 生产领域 | 聚苯乙烯无汽饮料瓶 | 青岛天泰饮乐多食品有限公司 | 91370212718013871K | / | 2025-06-06/— | 100mL | / | 所检项目符合标准 | / | 2025-06-06 | 即墨区 | 青岛市产品质量检验研究院
229 | 生产领域 | PE袋 | 青岛新利田福包装彩印有限公司 | 91370214MA3CJ3UM6F | / | 2024-12-21/— | 205×300×0.07（mm）1kg | / | 所检项目符合标准 | / | 2025-06-06 | 即墨区 | 青岛市产品质量检验研究院
230 | 生产领域 | 食品包装用聚酯（PET）瓶坯 | 青岛益通橡塑有限公司 | 913702037255977059 | / | 2025-05-23/— | 73g | / | 所检项目符合标准 | / | 2025-06-06 | 市北区 | 青岛市产品质量检验研究院
231 | 生产领域 | 食品包装用塑料瓶盖（PE） | 青岛益通橡塑有限公司 | 913702037255977059 | / | 2025-06-06/— | 长生金盖 | / | 所检项目符合标准 | / | 2025-06-06 | 市北区 | 青岛市产品质量检验研究院
232 | 生产领域 | 夹链自封袋 | 青岛千顺包装有限公司 | 91370282MAC25FM331 | / | 2025-04-09/— | 320×265mm×0.06mm 1.5kg | / | 所检项目符合标准 | / | 2025-06-09 | 即墨区 | 青岛市产品质量检验研究院
233 | 生产领域 | 食品包装用塑料盖（PP） | 青岛海亿特模塑有限公司 | 91370282MACLQGPP76 | / | 2025-03-10/— | / | / | 所检项目符合标准 | / | 2025-06-10 | 即墨区 | 青岛市产品质量检验研究院
234 | 生产领域 | PET/PE复合袋 | 青岛永海鑫包装科技有限公司 | 91370214350319409P | / | 2025-06-10/— | 300×200×0.08（mm）300g | / | 所检项目符合标准 | / | 2025-06-10 | 城阳区 | 青岛市产品质量检验研究院
235 | 生产领域 | 包装用聚乙烯吹塑薄膜 | 青岛恒信塑胶有限公司 | 91370282750415619N | / | 2025-06-07/— | 7.9m×0.25mm | / | 所检项目符合标准 | / | 2025-06-09 | 即墨区 | 青岛市产品质量检验研究院