## 结果汇总表
北京市消费者协会羊绒衫比较试验结果汇总表
序号 | 样品名称 | 购买商铺 | 标称生产企业 | 标称商标 | 购买价格 | 批号/货号 | 明示执行标准 | 产品使用说明 | 纤维含量 |  | 甲醛含量 |  |  | pH值 |  | 耐水浸色牢度 |  | 耐酸汗渍色牢度 |  | 耐碱汗渍色牢度 |  | 耐干摩擦色牢度 |  | 耐湿摩擦色牢度 |  | 耐洗色牢度 |  | 耐光色牢度 |  | 可分解致癌芳香胺染料 | 起球 |  | 顶破强度 |  | 二氯甲烷可溶性物质 |  | 烷基酚类及烷基酚聚氧乙烯醚类 |  | 松弛尺寸变化率 |  | 耐干洗色牢度
[8 empty] | 实测 | 标准 | 实测 | 标准 | 实测 | 判定 | 标准 | 实测 | 标准 | 实测 | 标准 | 实测 | 标准 | 实测 | 标准 | 实测 | 标准 | 实测 | 标准 | 实测 | 标准 | 实测 | 实测 | 标准 | 实测 | 标准 | 实测 | 标准 | 实测 | 标准 | 实测 | 标准 | 实测 | 标准 | 实测
1 | 流苏提花时装开衫 | 天猫商城珍贝官方旗舰店 | 湖州珍贝羊绒制品有限公司 | 珍贝 ZHENBEI | 3280 | 款号：TM5552 颜色：松岭绿 | FZ/T73009-2009 GB18401 B类 | 符合要求 | 山羊绒：100 允差：山羊绒≥95,疑似羊毛≤5 ; | 山羊绒:96;羊毛:4 | 强制性:≤75; 推荐性:≤75; | 未检出 | 符合 | 强制性:4.0～8.5; 推荐性:4.0～8.5; | 5.9 | 强制性:变色≥3,沾色≥3; 推荐性:色泽变化≥3,毛布沾色≥3,其他贴衬沾色≥3; | 色泽变化4,毛布沾色4-5,棉布沾色4-5 | 强制性:变色≥3,沾色≥3; 推荐性:色泽变化≥3,毛布沾色≥3,其他贴衬沾色≥3; | 色泽变化4,毛布沾色4-5,棉布沾色4-5 | 强制性:变色≥3,沾色≥3; 推荐性:色泽变化≥3,毛布沾色≥3,其他贴衬沾色≥3; | 色泽变化4,毛布沾色4-5,棉布沾色4-5 | 强制性:≥3; 推荐性:≥3-4（深色3）; | 4-5 | ≥3; | 4 | 色泽变化≥3,毛布沾色≥3,其他贴衬沾色≥3; | 色泽变化4,毛布沾色4-5,棉布沾色4-5 | ＞1/12标准深度（深色）≥4; | ＞4 | 未检出 | ≥3; | 3 | ≥196; | 360 | ≤1.7; | 0.6 | GB/T21295：OP，NP总计＜100、OPEO，NPEO总计＜1000； OKO100：OP，NP总计＜10、OP，NP，OPEO，NPEO总计＜100 | 未检出
2 | 女衫 | 天猫商城欧丝璐旗舰店 | 上海赛文服饰有限公司 | 欧丝璐 | 1280 | 货号：12309 颜色：黑色 | FZ/T73009-2009 B类 | 符合要求 | 山羊绒：100（配饰物除外） 允差：山羊绒≥95 疑似羊毛≤5; | 山羊绒:96 羊毛:4 | 强制性:≤75; 推荐性:≤75; | 未检出 | 符合 | 强制性:4.0～8.5; 推荐性:4.0～8.5; | 5.7 | 强制性:变色≥3,沾色≥3; 推荐性:色泽变化≥3,毛布沾色≥3,其他贴衬沾色≥3; | 色泽变化4-5,毛布沾色4-5,棉布沾色4-5 | 强制性:变色≥3,沾色≥3; 推荐性:色泽变化≥3,毛布沾色≥3,其他贴衬沾色≥3; | 色泽变化4-5,毛布沾色4-5,棉布沾色4-5 | 强制性:变色≥3,沾色≥3; 推荐性:色泽变化≥3,毛布沾色≥3,其他贴衬沾色≥3; | 色泽变化4-5,毛布沾色4-5,棉布沾色4-5 | 强制性:≥3; 推荐性:≥3-4（深色3）; | 4 | ≥3; | 3-4 | 色泽变化≥3,毛布沾色≥3,其他贴衬沾色≥3; | 色泽变化4-5,毛布沾色4-5,棉布沾色4-5 | ＞1/12标准深度（深色）≥4; | ＞4 | 未检出 | ≥3; | 3 | ≥196; | 340 | ≤1.7; | 0.6 | GB/T21295：OP，NP总计＜100、OPEO，NPEO总计＜1000； OKO100：OP，NP总计＜10、OP，NP，OPEO，NPEO总计＜100 | 未检出 | 长度±5,宽度±5; | 长度1,宽度-1
3 | 毛衫 | 天猫商城didiboy官方旗舰店 | 迪丰集团有限公司生产 上海崇丰实业发展有限公司委托 | DIDIBOY | 1522 | 货号：01106154140-455 | FZ/T73009-2009 GB18401-2010 B类 | 符合要求 | 山羊绒：97 羊毛：3 允差：山羊绒中疑似羊毛≤4.85(领口、袖口、下摆罗纹部位除外) | 山羊绒:95 羊毛:5 (领口、袖口、下摆罗纹部位除外) | 强制性:≤75; 推荐性:≤75; | 未检出 | 符合 | 强制性:4.0～8.5; 推荐性:4.0～8.5; | 6.6 | 强制性:变色≥3,沾色≥3; 推荐性:色泽变化≥3,毛布沾色≥3,其他贴衬沾色≥3; | 色泽变化4-5,毛布沾色4-5,棉布沾色4-5 | 强制性:变色≥3,沾色≥3; 推荐性:色泽变化≥3,毛布沾色≥3,其他贴衬沾色≥3; | 色泽变化4-5,毛布沾色4-5,棉布沾色4-5 | 强制性:变色≥3,沾色≥3; 推荐性:色泽变化≥3,毛布沾色≥3,其他贴衬沾色≥3; | 色泽变化4-5,毛布沾色4-5,棉布沾色4-5 | 强制性:≥3; 推荐性:≥3-4（深色3）; | 4-5 | ≥3; | 4-5 | 色泽变化≥3,毛布沾色≥3,其他贴衬沾色≥3; | 色泽变化4-5,毛布沾色4-5,棉布沾色4-5 | ＞1/12标准深度（深色）≥4; | ＞4 | 未检出 | ≥3; | 2-3 | ≥196; | 368 | ≤1.7; | 0.5 | GB/T21295：OP，NP总计＜100、OPEO，NPEO总计＜1000； OKO100：OP，NP总计＜10、OP，NP，OPEO，NPEO总计＜100 | 未检出
4 | 男半高领拉链套衫 | 天猫商城兆君旗舰店 | 上海兆君羊绒服饰有限公司 | 兆君 | 3080 | 货号：ZJH655C8428 | FZ/T73009-2009 GB18401-2010B类 | 符合要求 | 山羊绒：100 （装饰物辅料除外） 允差：山羊绒≥95 疑似羊毛≤5 | 山羊绒:95 羊毛:5 (装饰物辅料除外) | 强制性:≤75; 推荐性:≤75; | 未检出 | 符合 | 强制性:4.0～8.5; 推荐性:4.0～8.5; | 5.9 | 强制性:变色≥3,沾色≥3; 推荐性:色泽变化≥3,毛布沾色≥3,其他贴衬沾色≥3; | 色泽变化4-5,毛布沾色4-5,棉布沾色4-5 | 强制性:变色≥3,沾色≥3; 推荐性:色泽变化≥3,毛布沾色≥3,其他贴衬沾色≥3; | 色泽变化4-5,毛布沾色4-5,棉布沾色4-5 | 强制性:变色≥3,沾色≥3; 推荐性:色泽变化≥3,毛布沾色≥3,其他贴衬沾色≥3; | 色泽变化4-5,毛布沾色4-5,棉布沾色4-5 | 强制性:≥3; 推荐性:≥3-4（深色3）; | 3-4 | ≥3; | 4-5 | 色泽变化≥3,毛布沾色≥3,其他贴衬沾色≥3; | 色泽变化4-5,毛布沾色4-5,棉布沾色4-5 | ＞1/12标准深度（深色）≥4; | ＞4 | 未检出 | ≥3; | 3 | ≥196; | 310 | ≤1.7; | 1.4 | GB/T21295：OP，NP总计＜100、OPEO，NPEO总计＜1000； OKO100：OP，NP总计＜10、OP，NP，OPEO，NPEO总计＜100 | 未检出
5 | 羊绒衫 | 天猫商城博柏利官方旗舰店 | 经销商：博柏利（上海）贸易有限公司 | 博柏利 BURBERRY | 7100 | 未标注 | FZ/T73009-2009 GB18401-2010-B类 | 符合要求 | 山羊绒：100 允差：山羊绒≥95,疑似羊毛≤5 | 山羊绒:95;羊毛:5 | 强制性:≤75; 推荐性:≤75; | 未检出 | 符合 | 强制性:4.0～8.5; 推荐性:4.0～8.5; | 5.9 | 强制性:变色≥3,沾色≥3; 推荐性:色泽变化≥3,毛布沾色≥3,其他贴衬沾色≥3; | 色泽变化4,毛布沾色4-5,棉布沾色4-5 | 强制性:变色≥3,沾色≥3; 推荐性:色泽变化≥3,毛布沾色≥3,其他贴衬沾色≥3; | 色泽变化4,毛布沾色4-5,棉布沾色4-5 | 强制性:变色≥3,沾色≥3; 推荐性:色泽变化≥3,毛布沾色≥3,其他贴衬沾色≥3; | 色泽变化4,毛布沾色4-5,棉布沾色4-5 | 强制性:≥3; 推荐性:≥3-4（深色3）; | 4 | ≥3; | 4-5 |  |  | ＞1/12标准深度（深色）≥4; | ＞4 | 未检出 | ≥3; | 3 | ≥196; | 242 | ≤1.7; | 1.2 | GB/T21295：OP，NP总计＜100、OPEO，NPEO总计＜1000； OKO100：OP，NP总计＜10、OP，NP，OPEO，NPEO总计＜100 | 未检出 |  |  | 色泽变化≥3-4,溶剂沾色≥3; | 色泽变化4,溶剂沾色4
6 | 圆领男套衫 | 唯品会春竹羊绒男女专场 | 公司：上海春竹企业发展有限公司 生产商：上海竹伊服饰有限公司 | 春竹 | 968 | 货款号 DWS65201 规格型号 120CM 颜色：14G新藏青 | FZ/T73009-2009 GB18401-2010/B类 | 符合要求 | 山羊绒：100 允差：山羊绒≥95 疑似羊毛≤5; | 山羊绒:95 羊毛:5; | 强制性:≤75; 推荐性:≤75; | 未检出 | 符合 | 强制性:4.0～8.5; 推荐性:4.0～8.5; | 6.0 | 强制性:变色≥3,沾色≥3; 推荐性:色泽变化≥3,毛布沾色≥3,其他贴衬沾色≥3; | 色泽变化4-5,毛布沾色4-5,棉布沾色4-5 | 强制性:变色≥3,沾色≥3; 推荐性:色泽变化≥3,毛布沾色≥3,其他贴衬沾色≥3; | 色泽变化4-5,毛布沾色4-5,棉布沾色4-5 | 强制性:变色≥3,沾色≥3; 推荐性:色泽变化≥3,毛布沾色≥3,其他贴衬沾色≥3; | 色泽变化4-5,毛布沾色4-5,棉布沾色4 | 强制性:≥3; 推荐性:≥3-4（深色3）; | 4 | ≥3; | 3-4 | 色泽变化≥3,毛布沾色≥3,其他贴衬沾色≥3; | 色泽变化4-5,毛布沾色4-5,棉布沾色4-5 | ＞1/12标准深度（深色）≥4; | ＞4 | 未检出 | ≥3; | 3 | ≥196; | 264 | ≤1.7; | 0.7 | GB/T21295：OP，NP总计＜100、OPEO，NPEO总计＜1000； OKO100：OP，NP总计＜10、OP，NP，OPEO，NPEO总计＜100 | 壬基苯酚聚氧乙烯醚（NPEO）174 | 长度±5,宽度±5; | 长度-3,宽度-4
7 | 羊绒衫 | 唯品会芙兰克•尼Franck Namani羊绒专场 | 上海一统服饰（集团）有限公司 | Franck Namani | 1368 | 款号：FLK16886-6026 颜色：棕驼/100 | FZ/T73009-2009 GB18401-2010 B类 | 符合要求 | 山羊绒：100 允差：山羊绒≥95，疑似羊毛≤5 | 前片：山羊绒:95;羊毛:5 后片：山羊绒:95;羊毛:5 | 强制性:≤75; 推荐性:≤75; | 未检出 | 符合 | 强制性:4.0～8.5; 推荐性:4.0～8.5; | 6.3 | 强制性:变色≥3,沾色≥3; 推荐性:色泽变化≥3,毛布沾色≥3,其他贴衬沾色≥3; | 色泽变化4-5,毛布沾色4-5,棉布沾色4-5 | 强制性:变色≥3,沾色≥3; 推荐性:色泽变化≥3,毛布沾色≥3,其他贴衬沾色≥3; | 色泽变化4-5,毛布沾色4-5,棉布沾色4-5 | 强制性:变色≥3,沾色≥3; 推荐性:色泽变化≥3,毛布沾色≥3,其他贴衬沾色≥3; | 色泽变化4-5,毛布沾色4-5,棉布沾色4-5 | 强制性:≥3; 推荐性:≥3-4（深色3）; | 4 | ≥3; | 4-5 | 色泽变化≥3,毛布沾色≥3,其他贴衬沾色≥3; | 色泽变化4-5,毛布沾色4-5,棉布沾色4-5 | ＞1/12标准深度（深色）≥4; | ＞4 | 未检出 | ≥3; | 2-3 | ≥196; | 260 | ≤1.7; | 0.8 | GB/T21295：OP，NP总计＜100、OPEO，NPEO总计＜1000； OKO100：OP，NP总计＜10、OP，NP，OPEO，NPEO总计＜100 | 未检出 | 长度±5,宽度±5; | 长度-4,宽度3
8 | 半拉链提花羊绒男衫 | 天猫商城mrnatura旗舰店 | 未标注（ 网上查询卖家工商注册名称为北京美誉佳服饰有限公司） | Mr.Natura | 1500 | 款号：53182 颜色：军绿 | FZ/T73009-2009 GB18401-2010 B类 | 制造者的名称和地址未标注 | 山羊绒：100 (装饰物除外) 允差：山羊绒≥95 疑似羊毛≤5 | 山羊绒:97 羊毛:3 | 强制性:≤75; 推荐性:≤75; | 未检出 | 符合 | 强制性:4.0～8.5; 推荐性:4.0～8.5; | 6.8 | 强制性:变色≥3,沾色≥3; 推荐性:色泽变化≥3,毛布沾色≥3,其他贴衬沾色≥3; | 色泽变化4,毛布沾色4-5,棉布沾色4-5 | 强制性:变色≥3,沾色≥3; 推荐性:色泽变化≥3,毛布沾色≥3,其他贴衬沾色≥3; | 色泽变化4,毛布沾色4-5,棉布沾色4-5 | 强制性:变色≥3,沾色≥3; 推荐性:色泽变化≥3,毛布沾色≥3,其他贴衬沾色≥3; | 色泽变化4,毛布沾色4-5,棉布沾色4 | 强制性:≥3; 推荐性:≥3-4（深色3）; | 3-4 | ≥3; | 4-5 | 色泽变化≥3,毛布沾色≥3,其他贴衬沾色≥3; | 色泽变化4,毛布沾色4-5,棉布沾色4-5 | ＞1/12标准深度（深色）≥4; | ＞4 | 未检出 | ≥3; | 3 | ≥196; | 380 | ≤1.7; | 0.9 | GB/T21295：OP，NP总计＜100、OPEO，NPEO总计＜1000； OKO100：OP，NP总计＜10、OP，NP，OPEO，NPEO总计＜100 | 未检出
9 | 羊绒衫 | 京东柳伊人服饰旗舰店 | 嘉兴诺佳贸易有限公司 | 柳伊人 | 1993 | 货号：DA52153 颜色：灰色 | FZ/T73009-2009 GB18401-2010（B类） | 符合要求 | 山羊绒：100 允差：山羊绒≥95 疑似羊毛≤5 | 羊绒衫上半部分:山羊绒:96;羊毛:4; 羊绒衫下半部分:山羊绒:96;羊毛:4;(结接线除外) | 强制性:≤75; 推荐性:≤75; | 未检出 | 符合 | 强制性:4.0～8.5; 推荐性:4.0～8.5; 羊绒衫下半部分: 强制性:4.0～8.5; 推荐性:4.0～8.5; | 羊绒衫上半部分:6.2; 羊绒衫下半部分:6.0 | 强制性:变色≥3,沾色≥3; 推荐性:色泽变化≥3,毛布沾色≥3,其他贴衬沾色≥3; | 色泽变化4-5,毛布沾色4-5,棉布沾色4-5; | 强制性:变色≥3,沾色≥3; 推荐性:色泽变化≥3,毛布沾色≥3,其他贴衬沾色≥3; | 色泽变化4-5,毛布沾色4-5,棉布沾色4-5; | 强制性:变色≥3,沾色≥3; 推荐性:色泽变化≥3,毛布沾色≥3,其他贴衬沾色≥3; | 色泽变化4-5,毛布沾色4-5,棉布沾色4-5; | 强制性:≥3; 推荐性:≥3-4（深色3）; 羊绒衫下半部分: 强制性:≥3; 推荐性:≥3-4（深色3）; | 3-4; | ≥3; | 4-5; | 色泽变化≥3,毛布沾色≥3,其他贴衬沾色≥3; | 色泽变化4-5,毛布沾色4-5,棉布沾色4-5; | ＞1/12标准深度（深色）≥4; | ＞4; | 未检出 | ≥3; | 3-4; | ≥196; | 羊绒衫上半部分:534; 羊绒衫下半部分:710 | ≤1.7; | 羊绒衫上半部分:2.3; 羊绒衫下半部分:1.5 | GB/T21295：OP，NP总计＜100、OPEO，NPEO总计＜1000； OKO100：OP，NP总计＜10、OP，NP，OPEO，NPEO总计＜100 | 未检出
10 | 羊绒女针织衫 | 京东PORTS旗舰店 | 世纪宝姿（厦门）实业有限公司 | 宝姿 | 2739 | LS9K580BQZH001 COLOR：NAVY | FZ/T73009-2009 GB18401 B类 | 符合要求 | 面料：羊绒：100 允差：山羊绒≥95 疑似羊毛≤5; | 山羊绒:97 羊毛:3; | 强制性:≤75; 推荐性:≤75; | 未检出 | 符合 | 强制性:4.0～8.5; 推荐性:4.0～8.5; | 6.2 | 强制性:变色≥3,沾色≥3; 推荐性:色泽变化≥3,毛布沾色≥3,其他贴衬沾色≥3; | 色泽变化4-5,毛布沾色4-5,棉布沾色4-5 | 强制性:变色≥3,沾色≥3; 推荐性:色泽变化≥3,毛布沾色≥3,其他贴衬沾色≥3; | 色泽变化4-5,毛布沾色4-5,棉布沾色4-5 | 强制性:变色≥3,沾色≥3; 推荐性:色泽变化≥3,毛布沾色≥3,其他贴衬沾色≥3; | 色泽变化4-5,毛布沾色4-5,棉布沾色4-5 | 强制性:≥3; 推荐性:≥3-4（深色3）; | 3-4 | ≥3; | 4 |  |  | ＞1/12标准深度（深色）≥4; | ＞4 | 未检出 | ≥3; | 3 | ≥196; | 318 | ≤1.7; | 1.2 | GB/T21295：OP，NP总计＜100、OPEO，NPEO总计＜1000； OKO100：OP，NP总计＜10、OP，NP，OPEO，NPEO总计＜100 | 壬基苯酚聚氧乙烯醚（NPEO）638 |  |  | 色泽变化≥3-4,溶剂沾色≥3; | 色泽变化4-5,溶剂沾色4
11 | 羊绒衫 | 京东尚品天承鞋类专营店 | 泉州雍雅服饰有限公司 | FAV MARTHA/法玛莎 | 5092 | 货号：F16W61313 颜色：深紫色 | FZ/T73018-2012 B类 | 执行的产品标准标注不规范 | 山羊绒：98 允差：山羊绒≥95 其他：2允差：疑似羊毛 ≤5; | 山羊绒:96;羊毛:4 | 强制性:≤75; 推荐性:≤75; | 未检出 | 符合 | 强制性:4.0～8.5; 推荐性:4.0～8.5; | 5.8 | 强制性:变色≥3,沾色≥3; 推荐性:色泽变化≥3,毛布沾色≥3,其他贴衬沾色≥3; | 色泽变化4-5,毛布沾色4-5,棉布沾色4-5 | 强制性:变色≥3,沾色≥3; 推荐性:色泽变化≥3,毛布沾色≥3,其他贴衬沾色≥3; | 色泽变化4-5,毛布沾色4-5,棉布沾色4-5 | 强制性:变色≥3,沾色≥3; 推荐性:色泽变化≥3,毛布沾色≥3,其他贴衬沾色≥3; | 色泽变化4-5,毛布沾色4-5,棉布沾色4 | 强制性:≥3; 推荐性:≥3-4（深色3）; | 4 | ≥3; | 4-5 | 色泽变化≥3,毛布沾色≥3,其他贴衬沾色≥3; | 色泽变化4,毛布沾色4-5,棉布沾色4-5 | ＞1/12标准深度（深色）≥4; | ＞4 | 未检出 | ≥2-3; | 3 | ≥196; | 354 |  |  | GB/T21295：OP，NP总计＜100、OPEO，NPEO总计＜1000； OKO100：OP，NP总计＜10、OP，NP，OPEO，NPEO总计＜100 | 壬基苯酚聚氧乙烯醚（NPEO）890
12 | 圆领开衫 | 天猫商城博依格旗舰店 | 北京金鹰羊绒制衣有限公司 | 博依格 | 1099 | 款号：81867 颜色：藏兰 | FZ/T73009-2009 GB18401-2010 B类 | 符合要求 | 山羊绒：100（辅料除外） 允差：山羊绒≥95 疑似羊毛≤5; | 山羊绒:98 羊毛:2 | 强制性:≤75; 推荐性:≤75; | 未检出 | 符合 | 强制性:4.0～8.5; 推荐性:4.0～8.5; | 6.3 | 强制性:变色≥3,沾色≥3; 推荐性:色泽变化≥3,毛布沾色≥3,其他贴衬沾色≥3; | 色泽变化4-5,毛布沾色4-5,棉布沾色4-5 | 强制性:变色≥3,沾色≥3; 推荐性:色泽变化≥3,毛布沾色≥3,其他贴衬沾色≥3; | 色泽变化4-5,毛布沾色4-5,棉布沾色4-5 | 强制性:变色≥3,沾色≥3; 推荐性:色泽变化≥3,毛布沾色≥3,其他贴衬沾色≥3; | 色泽变化4-5,毛布沾色4-5,棉布沾色4-5 | 强制性:≥3; 推荐性:≥3-4（深色3）; | 4 | ≥3; | 4-5 | 色泽变化≥3,毛布沾色≥3,其他贴衬沾色≥3; | 色泽变化4-5,毛布沾色4-5,棉布沾色4-5 | ＞1/12标准深度（深色）≥4; | ＞4 | 未检出 | ≥3; | 3 | ≥196; | 296 | ≤1.7; | 1.5 | GB/T21295：OP，NP总计＜100、OPEO，NPEO总计＜1000； OKO100：OP，NP总计＜10、OP，NP，OPEO，NPEO总计＜100 | 壬基苯酚聚氧乙烯醚（NPEO）582
13 | 雪昆奴 | 苏宁易购雪昆奴旗舰店 | 帕米尔羊绒制品有限公司 | 雪昆奴 | 2499 | 款号：10010 颜色：黑色 | FZ/T73009-2009 GB18401-2010 B类 | 产品号型或规格、纤维成分及含量标注不规范 | 内标：cashmere：100 吊牌：山羊绒：100 允差：山羊绒≥95,疑似羊毛≤5 | 山羊绒:97 羊毛:3 | 强制性:≤75; 推荐性:≤75; | 未检出 | 符合 | 强制性:4.0～8.5; 推荐性:4.0～8.5; | 6.3 | 强制性:变色≥3,沾色≥3; 推荐性:色泽变化≥3,毛布沾色≥3,其他贴衬沾色≥3; | 色泽变化4-5,毛布沾色4-5,棉布沾色4-5 | 强制性:变色≥3,沾色≥3; 推荐性:色泽变化≥3,毛布沾色≥3,其他贴衬沾色≥3; | 色泽变化4-5,毛布沾色4-5,棉布沾色4-5 | 强制性:变色≥3,沾色≥3; 推荐性:色泽变化≥3,毛布沾色≥3,其他贴衬沾色≥3; | 色泽变化4-5,毛布沾色4-5,棉布沾色4-5 | 强制性:≥3; 推荐性:≥3-4（深色3）; | 3-4 | ≥3; | 4 | 色泽变化≥3,毛布沾色≥3,其他贴衬沾色≥3; | 色泽变化4-5,毛布沾色4-5,棉布沾色4-5 | ＞1/12标准深度（深色）≥4; | ＞4 | 未检出 | ≥3; | 3 | ≥196; | 268 | ≤1.7; | 1.2 | GB/T21295：OP，NP总计＜100、OPEO，NPEO总计＜1000； OKO100：OP，NP总计＜10、OP，NP，OPEO，NPEO总计＜100 | 未检出 | 长度±5,宽度±5; | 长度-1,宽度-3
14 | 女一字领长裙 | 京东鳄鱼恤羊绒衫旗舰店 | 制造商：宁波市意达丰羊绒制品有限公司 监制：香港鳄鱼恤有限公司 代理商：浙江壹爵进出口有限公司 | CROCODILE | 1250.1 | 货号：CWQ64279 颜色：黑色911 | FZ/T73009-2009 GB18401-2010B类 | 符合要求 | 山羊绒：100（除装饰物外） 允差：山羊绒≥95 疑似羊毛≤5; | 山羊绒:98 羊毛:2 | 强制性:≤75; 推荐性:≤75; | 未检出 | 符合 | 强制性:4.0～8.5; 推荐性:4.0～8.5; | 6.1 | 强制性:变色≥3,沾色≥3; 推荐性:色泽变化≥3,毛布沾色≥3,其他贴衬沾色≥3; | 色泽变化4-5,毛布沾色4-5,棉布沾色4-5 | 强制性:变色≥3,沾色≥3; 推荐性:色泽变化≥3,毛布沾色≥3,其他贴衬沾色≥3; | 色泽变化4-5,毛布沾色4-5,棉布沾色4-5 | 强制性:变色≥3,沾色≥3; 推荐性:色泽变化≥3,毛布沾色≥3,其他贴衬沾色≥3; | 色泽变化4-5,毛布沾色4-5,棉布沾色4-5 | 强制性:≥3; 推荐性:≥3-4（深色3）; | 3-4 | ≥3; | 4 | 色泽变化≥3,毛布沾色≥3,其他贴衬沾色≥3; | 色泽变化4-5,毛布沾色4-5,棉布沾色4-5 | ≥3; | ＞4 | 未检出 | ≥2-3; | 3 | ≥196; | 280 |  |  | GB/T21295：OP，NP总计＜100、OPEO，NPEO总计＜1000； OKO100：OP，NP总计＜10、OP，NP，OPEO，NPEO总计＜100 | 壬基苯酚聚氧乙烯醚（NPEO）825
15 | V领女开衫 | 京东帕罗羊绒官方旗舰店 | 帕罗羊绒制品有限公司 | 帕罗 PALUOPO | 4249 | 款号：ECV82113 颜色：墨绿 | FZ/T73009-2009 GB18401-2010 B类 | 符合要求 | 山羊绒：100 （除装饰物外） 允差：山羊绒≥95,疑似羊毛≤5 | 山羊绒:95 羊毛:5 | 强制性:≤75; 推荐性:≤75; | 未检出 | 符合 | 强制性:4.0～8.5; 推荐性:4.0～8.5; | 6.1 | 强制性:变色≥3,沾色≥3; 推荐性:色泽变化≥3,毛布沾色≥3,其他贴衬沾色≥3; | 色泽变化4,毛布沾色4-5,棉布沾色4-5 | 强制性:变色≥3,沾色≥3; 推荐性:色泽变化≥3,毛布沾色≥3,其他贴衬沾色≥3; | 色泽变化4,毛布沾色4-5,棉布沾色4-5 | 强制性:变色≥3,沾色≥3; 推荐性:色泽变化≥3,毛布沾色≥3,其他贴衬沾色≥3; | 色泽变化4,毛布沾色4-5,棉布沾色4-5 | 强制性:≥3; 推荐性:≥3-4（深色3）; | 4 | ≥3; | 4 | 色泽变化≥3,毛布沾色≥3,其他贴衬沾色≥3; | 色泽变化4,毛布沾色4-5,棉布沾色4-5 | ＞1/12标准深度（深色）≥4; | ＞4 | 未检出 | ≥3; | 3-4 | ≥196; | 290 | ≤1.7; | 0.8 | GB/T21295：OP，NP总计＜100、OPEO，NPEO总计＜1000； OKO100：OP，NP总计＜10、OP，NP，OPEO，NPEO总计＜100 | 未检出
16 | 休闲版高领女长裙 | 京东米梭羊绒官方旗舰店 | 上海梵诺羊绒服饰有限公司 | AMORE MISSO/米梭 | 2249 | 款号：7041 颜色：黑色 | FZ/T73009-2009 GB18401-2010 B类 | 符合要求 | 山羊绒：100（装饰、辅料除外） 允差：山羊绒≥95 疑似羊毛≤5 | 山羊绒:97 羊毛:3 | 强制性:≤75; 推荐性:≤75; | 未检出 | 符合 | 强制性:4.0～8.5; 推荐性:4.0～8.5; | 5.9 | 强制性:变色≥3,沾色≥3; 推荐性:色泽变化≥3,毛布沾色≥3,其他贴衬沾色≥3; | 色泽变化4-5,毛布沾色4-5,棉布沾色4-5 | 强制性:变色≥3,沾色≥3; 推荐性:色泽变化≥3,毛布沾色≥3,其他贴衬沾色≥3; | 色泽变化4-5,毛布沾色4-5,棉布沾色4-5 | 强制性:变色≥3,沾色≥3; 推荐性:色泽变化≥3,毛布沾色≥3,其他贴衬沾色≥3; | 色泽变化4-5,毛布沾色4-5,棉布沾色4-5 | 强制性:≥3; 推荐性:≥3-4（深色3）; | 3-4 | ≥3; | 3-4 | 色泽变化≥3,毛布沾色≥3,其他贴衬沾色≥3; | 色泽变化4-5,毛布沾色4-5,棉布沾色4-5 | ＞1/12标准深度（深色）≥4; | ＞4 | 未检出 | ≥3; | 3 | ≥196; | 280 | ≤1.7; | 1.3 | GB/T21295：OP，NP总计＜100、OPEO，NPEO总计＜1000； OKO100：OP，NP总计＜10、OP，NP，OPEO，NPEO总计＜100 | 壬基苯酚聚氧乙烯醚（NPEO）229
17 | 中老年女装 | 京东俞兆林女装旗舰店 | 上海兆林实业有限公司 | YUZHAOLIN 俞兆林 | 888 | SSY1721 | FZ/T73009-2009 GB18401-2010 C类 | 产品号型或规格、维护方法标注不规范；纤维成分及含量耐久性标签未标注 | 吊牌：山羊绒：96.3；羊毛：3.7 允差：山羊绒中疑似羊毛≤4.82 ; | 山羊绒:90 羊毛:10 | 强制性:≤300; 推荐性:≤300; | 未检出 | 符合 | 强制性:4.0～9.0; 推荐性:4.0～9.0; | 6.6 | 强制性:变色≥3,沾色≥3; 推荐性:色泽变化≥3,毛布沾色≥3,其他贴衬沾色≥3; | 色泽变化4-5,毛布沾色4-5,棉布沾色4-5 | 强制性:变色≥3,沾色≥3; 推荐性:色泽变化≥3,毛布沾色≥3,其他贴衬沾色≥3; | 色泽变化4-5,毛布沾色4-5,棉布沾色4-5 | 强制性:变色≥3,沾色≥3; 推荐性:色泽变化≥3,毛布沾色≥3,其他贴衬沾色≥3; | 色泽变化4-5,毛布沾色4-5,棉布沾色4-5 | 强制性:≥3; 推荐性:≥3-4（深色3）; | 3 | ≥3; | 4 | 色泽变化≥3,毛布沾色≥3,其他贴衬沾色≥3; | 色泽变化4-5,毛布沾色4-5,棉布沾色4-5 | ＞1/12标准深度（深色）≥4; | ＞4 | 未检出 | ≥2-3; | 3-4 | ≥196; | 256 |  |  | GB/T21295：OP，NP总计＜100、OPEO，NPEO总计＜1000； OKO100：OP，NP总计＜10、OP，NP，OPEO，NPEO总计＜100 | 未检出
18 | 千鸟格女连衣裙 | 天猫商城思诺芙德旗舰店 | 北京卓文时尚纺织股份有限公司 | 思诺芙德 | 899 | 款号：8001262003 颜色：709 | FZ/T73009-2009 GB18401-2010 B类 | 符合要求 | 山羊绒：100 允差：山羊绒≥95 疑似羊毛≤5; | 山羊绒:97 羊毛:3 | 强制性:≤75; 推荐性:≤75; | 未检出 | 符合 | 强制性:4.0～8.5; 推荐性:4.0～8.5; | 6.7 | 强制性:变色≥3,沾色≥3; 推荐性:色泽变化≥3,毛布沾色≥3,其他贴衬沾色≥3; | 色泽变化4-5,毛布沾色4-5,棉布沾色4-5 | 强制性:变色≥3,沾色≥3; 推荐性:色泽变化≥3,毛布沾色≥3,其他贴衬沾色≥3; | 色泽变化4-5,毛布沾色4-5,棉布沾色4-5 | 强制性:变色≥3,沾色≥3; 推荐性:色泽变化≥3,毛布沾色≥3,其他贴衬沾色≥3; | 色泽变化4-5,毛布沾色4-5,棉布沾色4-5 | 强制性:≥3; 推荐性:≥3-4（深色3）; | 4 | ≥3; | 4-5 | 色泽变化≥3,毛布沾色≥3,其他贴衬沾色≥3; | 色泽变化4-5,毛布沾色4-5,棉布沾色4-5 | ＞1/12标准深度（深色）≥4; | ＞4 | 未检出 | ≥3; | 3 | ≥196; | 420 | ≤1.7; | 1.3 | GB/T21295：OP，NP总计＜100、OPEO，NPEO总计＜1000； OKO100：OP，NP总计＜10、OP，NP，OPEO，NPEO总计＜100 | 未检出
19 | 毛衣 | 天猫商城劳尼亚旗舰店 | 泉州雍雅服饰有限公司 | LOUGHNEA/劳尼亚 | 5644 | 货号：L0337 桃粉色 | FZ/T 73018-2012 B类 | 执行的产品标准标注不规范 | 山羊绒：97 其他：3 允差：山羊绒中疑似羊毛≤4.85 | 山羊绒:96 羊毛:4 | 强制性:≤75; 推荐性:≤75; | 未检出 | 符合 | 强制性:4.0～8.5; 推荐性:4.0～8.5; | 5.8 | 强制性:变色≥3,沾色≥3; 推荐性:色泽变化≥3,毛布沾色≥3,其他贴衬沾色≥3; | 色泽变化4-5,毛布沾色4-5,棉布沾色4-5 | 强制性:变色≥3,沾色≥3; 推荐性:色泽变化≥3,毛布沾色≥3,其他贴衬沾色≥3; | 色泽变化4-5,毛布沾色4-5,棉布沾色4-5 | 强制性:变色≥3,沾色≥3; 推荐性:色泽变化≥3,毛布沾色≥3,其他贴衬沾色≥3; | 色泽变化4-5,毛布沾色4-5,棉布沾色4-5 | 强制性:≥3; 推荐性:≥3-4（深色3）; | 4-5 | ≥3; | 4-5 | 色泽变化≥3,毛布沾色≥3,其他贴衬沾色≥3; | 色泽变化4-5,毛布沾色4-5,棉布沾色4-5 | ≤1/12标准深度（浅色）≥3; | ＞3 | 未检出 | ≥2-3; | 3 |  |  |  |  | GB/T21295：OP，NP总计＜100、OPEO，NPEO总计＜1000； OKO100：OP，NP总计＜10、OP，NP，OPEO，NPEO总计＜100 | 壬基苯酚聚氧乙烯醚（NPEO）72
20 | 羊绒衫 | 聚美优品清河县麦纱纱绒毛制品有限公司 | 麦纱纱绒毛制品有限公司 | 麦纱纱 | 420 | 未标注 | 内标：FZ/T73009-2009 GB18401-2010吊牌：FZ/73009-2009 GB18401-2010 直接接触皮肤 B类 | 产品号型或规格、纤维成分及含量未标注；维护方法、执行的产品标准内外标标注不一致 | 羊绒混纺; | 羊毛:45;锦纶(含微量其他纤维):33;山羊绒:22 | 强制性:≤75; 推荐性:≤75; | 未检出 | 符合 | 强制性:4.0～8.5; 推荐性:4.0～8.5; | 5.6 | 强制性:变色≥3,沾色≥3; 推荐性:色泽变化≥3,毛布沾色≥3,其他贴衬沾色≥3; | 色泽变化4-5,毛布沾色4-5,锦布沾色4-5 | 强制性:变色≥3,沾色≥3; 推荐性:色泽变化≥3,毛布沾色≥3,其他贴衬沾色≥3; | 色泽变化4-5,毛布沾色4-5,锦布沾色4-5 | 强制性:变色≥3,沾色≥3; 推荐性:色泽变化≥3,毛布沾色≥3,其他贴衬沾色≥3; | 色泽变化4-5,毛布沾色4-5,锦布沾色4-5 | 强制性:≥3; 推荐性:≥3-4（深色3）; | 4-5 | ≥3; | 4-5 | 色泽变化≥3,毛布沾色≥3,其他贴衬沾色≥3; | 色泽变化4-5,毛布沾色4-5,锦布沾色4-5 | ≤1/12标准深度（浅色）≥3; | ＞3 | 未检出 | ≥2-3; | 3 | ≥225; | 494 |  |  | GB/T21295：OP，NP总计＜100、OPEO，NPEO总计＜1000； OKO100：OP，NP总计＜10、OP，NP，OPEO，NPEO总计＜100 | 壬基苯酚聚氧乙烯醚（NPEO）1231
21 | 半高领拉链羊绒男开衫 | 天猫商城米皇服饰旗舰店 | 浙江米皇羊绒股份有限公司 | 米皇 | 2180 | 款号：541120 炭灰 | FZ/T73009-2009 GB 18401-2010 B类 | 符合要求 | 山羊绒：100（装饰物除外） 允差：山羊绒≥95 疑似羊毛≤5; | 山羊绒:95 羊毛:5 | 强制性:≤75; 推荐性:≤75; | 未检出 | 符合 | 强制性:4.0～8.5; 推荐性:4.0～8.5; | 6.4 | 强制性:变色≥3,沾色≥3; 推荐性:色泽变化≥3,毛布沾色≥3,其他贴衬沾色≥3; | 色泽变化4-5,毛布沾色4-5,棉布沾色4-5 | 强制性:变色≥3,沾色≥3; 推荐性:色泽变化≥3,毛布沾色≥3,其他贴衬沾色≥3; | 色泽变化4-5,毛布沾色4-5,棉布沾色4-5 | 强制性:变色≥3,沾色≥3; 推荐性:色泽变化≥3,毛布沾色≥3,其他贴衬沾色≥3; | 色泽变化4-5,毛布沾色4-5,棉布沾色4-5 | 强制性:≥3; 推荐性:≥3-4（深色3）; | 3-4 | ≥3; | 4 | 色泽变化≥3,毛布沾色≥3,其他贴衬沾色≥3; | 色泽变化4,毛布沾色4-5,棉布沾色4-5 | ＞1/12标准深度（深色）≥4; | ＞4 | 未检出 | ≥3; | 3 | ≥196; | 408 | ≤1.7; | 2.0 | GB/T21295：OP，NP总计＜100、OPEO，NPEO总计＜1000； OKO100：OP，NP总计＜10、OP，NP，OPEO，NPEO总计＜100 | 壬基苯酚聚氧乙烯醚（NPEO）137 | 长度±5,宽度±5; | 长度-1,宽度1
22 | 女士精纺长开衫 | 亚马逊斯庆高娃服饰旗舰店 | 四川斯琴高娃服饰有限公司 生产商：广东省东莞市东晟羊绒制品有限公司 | 斯慶高娃 | 2015 | 货号：J4602 深灰C9575 | FZ/T73009-2009 GB 18401-2010 B类 | 维护方法内外标标注不一致 | 山羊绒：100（功能纤维除外） 允差：山羊绒≥95 疑似羊毛≤5 ; | 山羊绒:97 羊毛:3 (微量其他纤维除外) | 强制性:≤75; 推荐性:≤75; | 未检出 | 符合 | 强制性:4.0～8.5; 推荐性:4.0～8.5; | 6.2 | 强制性:变色≥3,沾色≥3; 推荐性:色泽变化≥3,毛布沾色≥3,其他贴衬沾色≥3; | 色泽变化4-5,毛布沾色4-5,棉布沾色 4-5 | 强制性:变色≥3,沾色≥3; 推荐性:色泽变化≥3,毛布沾色≥3,其他贴衬沾色≥3; | 色泽变化4-5,毛布沾色4-5,棉布沾色 4-5 | 强制性:变色≥3,沾色≥3; 推荐性:色泽变化≥3,毛布沾色≥3,其他贴衬沾色≥3; | 色泽变化4-5,毛布沾色4-5,棉布沾色 4-5 | 强制性:≥3; 推荐性:≥3-4（深色3）; | 3-4 | ≥3; | 4-5 | 色泽变化≥3,毛布沾色≥3,其他贴衬沾色≥3; | 色泽变化4-5,毛布沾色4-5,棉布沾色 4-5 | ＞1/12标准深度（深色）≥4; | ＞4 | 未检出 | ≥3; | 3 | ≥225; | 400 | ≤1.7 | 1.6 | GB/T21295：OP，NP总计＜100、OPEO，NPEO总计＜1000； OKO100：OP，NP总计＜10、OP，NP，OPEO，NPEO总计＜100 | 壬基苯酚聚氧乙烯醚（NPEO）90 | 长度±5,宽度±5; | 长度-5,宽度-1
23 | 圆领提花男套衫 | 天猫商城灵州雪旗舰店 | 宁夏荣昌绒业集团 宁夏鄂尔多斯荣昌羊绒制品有限公司 | 灵州雪 LING ZHOU XUE | 1475 | 工艺号：11368 颜色：JF05 | FZ/T73009-2009 GB 18401-2010 B类 | 符合要求 | 山羊绒：100允差：山羊绒≥95 疑似羊毛≤5; | 山羊绒:95 羊毛:5 | 强制性:≤75; 推荐性:≤75; | 未检出 | 符合 | 强制性:4.0～8.5; 推荐性:4.0～8.5; | 6.2 | 强制性:变色≥3,沾色≥3; 推荐性:色泽变化≥3,毛布沾色≥3,其他贴衬沾色≥3; | 色泽变化4-5,毛布沾色4-5,棉布沾色4-5 | 强制性:变色≥3,沾色≥3; 推荐性:色泽变化≥3,毛布沾色≥3,其他贴衬沾色≥3; | 色泽变化4-5,毛布沾色4-5,棉布沾色4-5 | 强制性:变色≥3,沾色≥3; 推荐性:色泽变化≥3,毛布沾色≥3,其他贴衬沾色≥3; | 色泽变化4-5,毛布沾色4-5,棉布沾色4-5 | 强制性:≥3; 推荐性:≥3-4（深色3）; | 3-4 | ≥3; | 4-5 | 色泽变化≥3,毛布沾色≥3,其他贴衬沾色≥3; | 色泽变化4-5,毛布沾色4-5,棉布沾色4-5 | ＞1/12标准深度（深色）≥4; | ＞4 | 未检出 | ≥3; | 3-4 | ≥196; | 730 | ≤1.7 | 1.5 | GB/T21295：OP，NP总计＜100、OPEO，NPEO总计＜1000； OKO100：OP，NP总计＜10、OP，NP，OPEO，NPEO总计＜100 | 未检出
24 | 女V领 | 亚马逊恒源祥男女服饰旗舰店 | 商标持有人：恒源祥（集团）有限公司 江苏恒源祥羊绒制品有限公司 出品 | 恒源祥 | 4125 | 货号：YAR151235 本白 | FZ/T73009-2009 GB 18401-2010 B类 | 符合要求 | 纯山羊绒（除饰品外） 允差：山羊绒≥95 疑似羊毛≤5; | 山羊绒:95 羊毛:5 | 强制性:≤75; 推荐性:≤75; | 未检出 | 符合 | 强制性:4.0～8.5; 推荐性:4.0～8.5; | 4.0 | 强制性:变色≥3,沾色≥3; 推荐性:色泽变化≥3,毛布沾色≥3,其他贴衬沾色≥3; | 色泽变化4-5,毛布沾色4-5,棉布沾色4-5 | 强制性:变色≥3,沾色≥3; 推荐性:色泽变化≥3,毛布沾色≥3,其他贴衬沾色≥3; | 色泽变化4-5,毛布沾色4-5,棉布沾色4 | 强制性:变色≥3,沾色≥3; 推荐性:色泽变化≥3,毛布沾色≥3,其他贴衬沾色≥3; | 色泽变化4-5,毛布沾色4,棉布沾色3 | 强制性:≥3; 推荐性:≥3-4（深色3）; | 4 | ≥3; | 3-4 | 色泽变化≥3,毛布沾色≥3,其他贴衬沾色≥3; | 色泽变化4-5,毛布沾色4-5,棉布沾色4-5 | ＞1/12标准深度（深色）≥4; | ＞4 | 未检出 | ≥3; | 3 | ≥225; | 380 | ≤1.7 | 0.6 | GB/T21295：OP，NP总计＜100、OPEO，NPEO总计＜1000； OKO100：OP，NP总计＜10、OP，NP，OPEO，NPEO总计＜100 | 壬基苯酚聚氧乙烯醚（NPEO）94 | 长度±5,宽度±5; | 长度-1,宽度-3
25 | 半高领提花女开衫 | 天猫商城鹿王官方旗舰店 | 内蒙古鹿王羊绒有限公司 | 图形商标 | 1999 | 货号：102518046 DX 颜色：C4064JD | FZ/T73009-2009 GB 18401-2010 B类 | 符合要求 | 山羊绒100（抗静电锦纶除外） 允差：山羊绒≥95 疑似羊毛≤5 | 山羊绒:95 羊毛:5 (其他纤维除外) | 强制性:≤75; 推荐性:≤75; | 未检出 | 符合 | 强制性:4.0～8.5; 推荐性:4.0～8.5; | 6.6 | 强制性:变色≥3,沾色≥3; 推荐性:色泽变化≥3,毛布沾色≥3,其他贴衬沾色≥3; | 色泽变化4-5,毛布沾色4-5,棉布沾色4 | 强制性:变色≥3,沾色≥3; 推荐性:色泽变化≥3,毛布沾色≥3,其他贴衬沾色≥3; | 色泽变化4-5,毛布沾色4-5,棉布沾色4 | 强制性:变色≥3,沾色≥3; 推荐性:色泽变化≥3,毛布沾色≥3,其他贴衬沾色≥3; | 色泽变化4-5,毛布沾色4-5,棉布沾色3-4 | 强制性:≥3; 推荐性:≥3-4（深色3）; | 3-4 | ≥3; | 3-4 | 色泽变化≥3,毛布沾色≥3,其他贴衬沾色≥3; | 色泽变化4-5,毛布沾色4-5,棉布沾色4 | ＞1/12标准深度（深色）≥4; | ＞4 | 未检出 | ≥3; | 3 | ≥196; | 580 | ≤1.7; | 1.1 | GB/T21295：OP，NP总计＜100、OPEO，NPEO总计＜1000； OKO100：OP，NP总计＜10、OP，NP，OPEO，NPEO总计＜100 | 未检出
26 | 圆领女裙 | 天猫商城雪莲女装旗舰店 | 中土畜雪莲股份有限公司 生产商：北京雪莲羊绒股份有限公司 | 雪莲 | 1369 | 品号：740334 N328 | FZ/T73009-2009 GB18401-2010 B类 | 符合要求 | 山羊绒：100 允差：山羊绒≥95 疑似羊毛≤5 | 蓝色：山羊绒:97；羊毛:3 米色：山羊绒:97；羊毛:3 灰色：山羊绒:96；羊毛:4 | 强制性:≤75; 推荐性:≤75; | 蓝色:未检出; 米色:未检出; 灰色:未检出 | 符合 | 蓝色: 强制性:4.0～8.5; 推荐性:4.0～8.5; 米色: 强制性:4.0～8.5; 推荐性:4.0～8.5; 灰色: 强制性:4.0～8.5; 推荐性:4.0～8.5; | 蓝色:6.0; 米色:6.0; 灰色:5.8 | 强制性:变色≥3,沾色≥3; 推荐性:色泽变化≥3,毛布沾色≥3,其他贴衬沾色≥3; | 蓝色:色泽变化4-5,毛布沾色4-5,棉布沾色4-5; 米色:色泽变化4-5,毛布沾色4-5,棉布沾色4-5; 灰色:色泽变化4-5,毛布沾色4-5,棉布沾色4-5 | 强制性:变色≥3,沾色≥3; 推荐性:色泽变化≥3,毛布沾色≥3,其他贴衬沾色≥3; | 蓝色:色泽变化4-5,毛布沾色4-5,棉布沾色4-5; 米色:色泽变化4-5,毛布沾色4-5,棉布沾色4-5; 灰色:色泽变化4-5,毛布沾色4-5,棉布沾色4-5 | 强制性:变色≥3,沾色≥3; 推荐性:色泽变化≥3,毛布沾色≥3,其他贴衬沾色≥3; | 蓝色:色泽变化4-5,毛布沾色4-5,棉布沾色4-5; 米色:色泽变化4-5,毛布沾色4-5,棉布沾色4-5; 灰色:色泽变化4-5,毛布沾色4-5,棉布沾色4-5 | 蓝色: 强制性:≥3; 推荐性:≥3-4（深色3）; 米色: 强制性:≥3; 推荐性:≥3-4（深色3）; 灰色: 强制性:≥3; 推荐性:≥3-4（深色3）; | 蓝色:3-4; 米色:4-5; 灰色:4-5 | 蓝色: ≥3; 米色: ≥3; 灰色: ≥3; | 蓝色:4; 米色:4-5; 灰色:4-5 | 色泽变化≥3,毛布沾色≥3,其他贴衬沾色≥3; | 蓝色:色泽变化4,毛布沾色4-5,棉布沾色4-5; 米色:色泽变化4-5,毛布沾色4-5,棉布沾色4-5; 灰色:色泽变化4-5,毛布沾色4-5,棉布沾色4-5 | 蓝色、米色: ＞1/12标准深度（深色）≥4; 灰色: ≤1/12标准深度（浅色）≥3; | 蓝色:＞4; 米色:＞4; 灰色:＞3 | 蓝色:未检出; 米色:未检出; 灰色:未检出 | ≥3 | 蓝色:3; 灰色:3 | ≥196; | 蓝色:308; 灰色:326 | ≤1.7; | 蓝色:1.7; 灰色:1.7 | GB/T21295：OP，NP总计＜100、OPEO，NPEO总计＜1000； OKO100：OP，NP总计＜10、OP，NP，OPEO，NPEO总计＜100 | 未检出; | 蓝色: 长度±5,宽度±5; | 蓝色:长度1,宽度-2
27 | 羊绒裤 | 苏宁易购温友羊绒官方旗舰店 | 鄂尔多斯市超曼羊绒制品有限公司 | WEN YOU® 温友羊绒 | 980 | 未标注 | FZ/T73009-2009 GB 18401-2010 B类(直接接触皮肤) | 产品名称不正确 纤维成分及含量和维护方法耐久性标签未标注 | 吊牌：羊绒：100 允差：山羊绒≥95；疑似羊毛≤5 | 粘纤:34;锦纶:31;羊毛:20;兔毛:15 | 强制性:≤75; 推荐性:≤75; | 未检出 | 符合 | 强制性:4.0～8.5; 推荐性:4.0～8.5; | 5.9 | 强制性:变色≥3,沾色≥3; 推荐性:色泽变化≥3,毛布沾色≥3,其他贴衬沾色≥3; | 色泽变化4-5,粘布沾色4-5,锦布沾色4-5 | 强制性:变色≥3,沾色≥3; 推荐性:色泽变化≥3,毛布沾色≥3,其他贴衬沾色≥3; | 色泽变化4-5,粘布沾色4-5,锦布沾色4-5 | 强制性:变色≥3,沾色≥3; 推荐性:色泽变化≥3,毛布沾色≥3,其他贴衬沾色≥3; | 色泽变化4-5,粘布沾色4,锦布沾色4-5 | 强制性:≥3; 推荐性:≥3-4（深色3）; | 4 | ≥3; | 4 | 色泽变化≥3,毛布沾色≥3,其他贴衬沾色≥3; | 色泽变化4-5,粘布沾色4-5,锦布沾色4-5 | ＞1/12标准深度（深色）≥4; | ＞4 | 未检出 | ≥3; | 3 | ≥196; | 738 | ≤1.7; | 1.7 | GB/T21295：OP，NP总计＜100、OPEO，NPEO总计＜1000； OKO100：OP，NP总计＜10、OP，NP，OPEO，NPEO总计＜100 | 壬基苯酚聚氧乙烯醚（NPEO）74
28 | 圆领假门襟鱼摆连身裙 | 天猫商城皮皮狗旗舰店 | 上海皮皮狗服饰股份有限公司 | 皮皮狗PiPiGOU | 969 | 货号：8845161930 色号：701 颜色：黑色 | FZ/T73009-2009 GB 18401B类 | 符合要求 | 山羊绒：100 允差：山羊绒≥95 疑似羊毛≤5 金丝：锦纶：64.1 允差：5 聚酯薄膜纤维：35.9 允差：5 （装饰物除外） | 主体：山羊绒:97 羊毛:3 亮丝：锦纶:64 聚酯薄膜纤维:36 | 强制性:≤75; 推荐性:≤75; | 未检出 | 符合 | 强制性:4.0～8.5; 推荐性:4.0～8.5; | 6.3 | 强制性:变色≥3,沾色≥3; 推荐性:色泽变化≥3,毛布沾色≥3,其他贴衬沾色≥3; | 色泽变化4,毛布沾色锦布沾色4-5,涤布沾色4-5 | 强制性:变色≥3,沾色≥3; 推荐性:色泽变化≥3,毛布沾色≥3,其他贴衬沾色≥3; | 色泽变化4,锦布沾色4-5,涤布沾色4-5 | 强制性:变色≥3,沾色≥3; 推荐性:色泽变化≥3,毛布沾色≥3,其他贴衬沾色≥3; | 色泽变化4,锦布沾色4-5,涤布沾色4-5 | 强制性:≥3; 推荐性:≥3-4（深色3）; | 3-4 | ≥3; | 4 | 色泽变化≥3,毛布沾色≥3,其他贴衬沾色≥3; | 色泽变化4,锦布沾色4-5,涤布沾色4-5 | ＞1/12标准深度（深色）≥4; | ＞4 | 未检出 | ≥3; | 2-3 | ≥225; | 240 | ≤1.7; | 1.4 | GB/T21295：OP，NP总计＜100、OPEO，NPEO总计＜1000； OKO100：OP，NP总计＜10、OP，NP，OPEO，NPEO总计＜100 | 壬基苯酚聚氧乙烯醚（NPEO）108 | 长度±5,宽度±5; | 长度-1,宽度-10
29 | 毛绒衫 | 天猫商城Massimo Dutti旗舰店 | 爱特思电子商务（上海）有限公司 | Massimo Dutti | 1190 | 货号：5620/520/800 | GB 18401-2010 C类 | 执行的产品标准未标注 | 山羊绒：100，允差（%）：山羊绒≥95，疑似羊毛≤5; | 山羊绒:98;羊毛:2 | 强制性:≤300; 推荐性:≤300; | 未检出 | 符合 | 强制性:4.0～9.0; 推荐性:4.0～9.0; | 5.7 | 强制性:变色≥3,沾色≥3; 推荐性:色泽变化≥3,毛布沾色≥3,其他贴衬沾色≥3; | 色泽变化4-5,毛布沾色4-5,棉布沾色4-5 | 强制性:变色≥3,沾色≥3; 推荐性:色泽变化≥3,毛布沾色≥3,其他贴衬沾色≥3; | 色泽变化4-5,毛布沾色4-5,棉布沾色4-5 | 强制性:变色≥3,沾色≥3; 推荐性:色泽变化≥3,毛布沾色≥3,其他贴衬沾色≥3; | 色泽变化4-5,毛布沾色4-5,棉布沾色4-5 | 强制性:≥3; 推荐性:≥3-4（深色3）; | 3 | ≥3; | 3-4 | 色泽变化≥3,毛布沾色≥3,其他贴衬沾色≥3; | 色泽变化4,毛布沾色4-5,棉布沾色4-5 | ＞1/12标准深度（深色）≥4; | ＞4 | 未检出 | ≥2-3; | 3 | ≥225; | 344 |  |  | GB/T21295：OP，NP总计＜100、OPEO，NPEO总计＜1000； OKO100：OP，NP总计＜10、OP，NP，OPEO，NPEO总计＜100 | 未检出
30 | 高领开衫大衣 | 京东MirryDerr品牌旗舰店 | 漳州市三加一季服饰织造有限公司 | MirryDerr | 8588 | 货号：AS11422504 蓝色 | FZ/T 73018-2012 GB18401-2010 C类 | 号型或规格内外标标注不一致，且吊牌标注不规范 执行的产品标准标注不规范 | 山羊绒：100 允差：山羊绒≥95 疑似羊毛≤5; | 山羊绒:95 羊毛:5 | 强制性:≤300; 推荐性:≤300; | 未检出 | 符合 | 强制性:4.0～9.0; 推荐性:4.0～9.0; | 6.5 | 强制性:变色≥3,沾色≥3; 推荐性:色泽变化≥3,毛布沾色≥3,其他贴衬沾色≥3; | 色泽变化4-5,毛布沾色4-5,棉布沾色4-5 | 强制性:变色≥3,沾色≥3; 推荐性:色泽变化≥3,毛布沾色≥3,其他贴衬沾色≥3; | 色泽变化4-5,毛布沾色4-5,棉布沾色4-5 | 强制性:变色≥3,沾色≥3; 推荐性:色泽变化≥3,毛布沾色≥3,其他贴衬沾色≥3; | 色泽变化4-5,毛布沾色4-5,棉布沾色4-5 | 强制性:≥3; 推荐性:≥3-4（深色3）; | 3-4 | ≥3; | 3-4 | 色泽变化≥3,毛布沾色≥3,其他贴衬沾色≥3; | 色泽变化4,毛布沾色4-5,棉布沾色4-5 | ＞1/12标准深度（深色）≥4; | ＞4 | 未检出 | ≥3; | 3 | ≥196; | 348 | ≤1.7; | 1.0 | GB/T21295：OP，NP总计＜100、OPEO，NPEO总计＜1000； OKO100：OP，NP总计＜10、OP，NP，OPEO，NPEO总计＜100 | 未检出 | 长度±5,宽度±5; | 长度1,宽度1
31 | 圆领短款蝙蝠女套衫 | 天猫商城绒典旗舰店 | 北京绒典服装有限公司 生产商：宁夏嘉源绒业集团有限公司 | 绒典 RONG’DIAN | 1380 | 款号：CL16119 色号：R9019 | FZ/T73009-2009 GB 18401-2010 B类 | 符合要求 | 山羊绒：100允差：山羊绒≥95 疑似羊毛≤5; | 山羊绒:97 羊毛:3 | 强制性:≤75; 推荐性:≤75; | 未检出 | 符合 | 强制性:4.0～8.5; 推荐性:4.0～8.5; | 6.4 | 强制性:变色≥3,沾色≥3; 推荐性:色泽变化≥3,毛布沾色≥3,其他贴衬沾色≥3; | 色泽变化4-5,毛布沾色4-5,棉布沾色4 | 强制性:变色≥3,沾色≥3; 推荐性:色泽变化≥3,毛布沾色≥3,其他贴衬沾色≥3; | 色泽变化4-5,毛布沾色4-5,棉布沾色4 | 强制性:变色≥3,沾色≥3; 推荐性:色泽变化≥3,毛布沾色≥3,其他贴衬沾色≥3; | 色泽变化4-5,毛布沾色4-5,棉布沾色3-4 | 强制性:≥3; 推荐性:≥3-4（深色3）; | 3-4 | ≥3; | 4 | 色泽变化≥3,毛布沾色≥3,其他贴衬沾色≥3; | 色泽变化4-5,毛布沾色4-5,棉布沾色4-5 | 花型1: ＞1/12标准深度（深色）≥4; 花型2、花型3 ≤1/12标准深度（浅色）≥3; | 圆领短款蝙蝠女套衫(花型1):＞4; 圆领短款蝙蝠女套衫(花型2):＞3; 圆领短款蝙蝠女套衫(花型3):＞3 | 未检出 | ≥3; | 3 | ≥225; | 344 | ≤1.7; | 3.1 | GB/T21295：OP，NP总计＜100、OPEO，NPEO总计＜1000； OKO100：OP，NP总计＜10、OP，NP，OPEO，NPEO总计＜100 | 壬基苯酚聚氧乙烯醚（NPEO）53 | 长度±5,宽度±5; | 长度-1,宽度1
32 | 女士羊绒衫 | 聚美优品杭州开端服饰有限公司 | 邢台普瑞服饰贸易有限公司 | 迪瑞羊 | 925 | 货号：A647 | FZ/T73009-2009 GB 18401-2010 B类 | 符合要求 | 山羊绒：100 允差：山羊绒≥95 疑似羊毛≤5; | 山羊绒:97 羊毛:3 | 强制性:≤75; 推荐性:≤75; | 未检出 | 符合 | 强制性:4.0～8.5; 推荐性:4.0～8.5; | 5.9 | 强制性:变色≥3,沾色≥3; 推荐性:色泽变化≥3,毛布沾色≥3,其他贴衬沾色≥3; | 色泽变化4-5,毛布沾色4-5,棉布沾色4-5 | 强制性:变色≥3,沾色≥3; 推荐性:色泽变化≥3,毛布沾色≥3,其他贴衬沾色≥3; | 色泽变化4-5,毛布沾色4-5,棉布沾色4-5 | 强制性:变色≥3,沾色≥3; 推荐性:色泽变化≥3,毛布沾色≥3,其他贴衬沾色≥3; | 色泽变化4-5,毛布沾色4-5,棉布沾色4-5 | 强制性:≥3; 推荐性:≥3-4（深色3）; | 3 | ≥3; | 4 | 色泽变化≥3,毛布沾色≥3,其他贴衬沾色≥3; | 色泽变化4,毛布沾色4-5,棉布沾色4-5 | ＞1/12标准深度（深色）≥4; | ＞4 | 未检出 | ≥3; | 2-3 | ≥225; | 300 | ≤1.7; | 3.3 | GB/T21295：OP，NP总计＜100、OPEO，NPEO总计＜1000； OKO100：OP，NP总计＜10、OP，NP，OPEO，NPEO总计＜100 | 未检出 | 长度±5,宽度±5; | 长度-7,宽度2
33 | 套头针织衫 | 天猫商城fashionevent旗舰店 | 销售商：Fashion Event精品百货旗舰店 | ZEGNA | 5538 | 货号：UHK11110V95 蓝色 | FZ/T73009-2009 C类 （非直接接触皮肤） | 符合标准要求 | 山羊绒：100允差：山羊绒≥95 疑似羊毛≤5; | 山羊绒:95 羊毛:5 | 强制性:≤300; 推荐性:≤300; | 未检出 | 符合 | 强制性:4.0～9.0; 推荐性:4.0～9.0; | 6.0 | 强制性:变色≥3,沾色≥3; 推荐性:色泽变化≥3,毛布沾色≥3,其他贴衬沾色≥3; | 色泽变化4,毛布沾色4-5,棉布沾色4-5 | 强制性:变色≥3,沾色≥3; 推荐性:色泽变化≥3,毛布沾色≥3,其他贴衬沾色≥3; | 色泽变化4,毛布沾色4-5,棉布沾色4-5 | 强制性:变色≥3,沾色≥3; 推荐性:色泽变化≥3,毛布沾色≥3,其他贴衬沾色≥3; | 色泽变化4,毛布沾色4-5,棉布沾色4-5 | 强制性:≥3; 推荐性:≥3-4（深色3）; | 4-5 | ≥3; | 4 | 色泽变化≥3,毛布沾色≥3,其他贴衬沾色≥3; | 色泽变化4,毛布沾色4-5,棉布沾色4-5 | ＞1/12标准深度（深色）≥4; | ＞4 | 未检出 | ≥2-3; | 2-3 | ≥225; | 260 |  |  | GB/T21295：OP，NP总计＜100、OPEO，NPEO总计＜1000； OKO100：OP，NP总计＜10、OP，NP，OPEO，NPEO总计＜100 | 未检出
34 | 女装V领长袖长身上衣Jacquard | 唯品会ANTEPRIMA精选女装专场 | 经销商：三黄时装（深圳）有限公司 | ANTEPRIMA | 4320 | 款号：NK14F09110 银色（GRIG） | FZ/T73009-2009 GB 18401-2010 B类(可直接接触皮肤） | 符合要求 | 山羊绒：95.4 羊毛：4.6 允差：山羊绒中疑似羊毛≤4.77 | 后片：山羊绒:97；羊毛:3 前片：山羊绒:97；羊毛:3 | 强制性:≤75; 推荐性:≤75; | 未检出 | 符合 | 强制性:4.0～8.5; 推荐性:4.0～8.5; | 5.9 | 强制性:变色≥3,沾色≥3; 推荐性:色泽变化≥3,毛布沾色≥3,其他贴衬沾色≥3; | 色泽变化4-5,毛布沾色4-5,棉布沾色4-5 | 强制性:变色≥3,沾色≥3; 推荐性:色泽变化≥3,毛布沾色≥3,其他贴衬沾色≥3; | 色泽变化4-5,毛布沾色4-5,棉布沾色4-5 | 强制性:变色≥3,沾色≥3; 推荐性:色泽变化≥3,毛布沾色≥3,其他贴衬沾色≥3; | 色泽变化4-5,毛布沾色4-5,棉布沾色4-5 | 强制性:≥3;推荐性≥3-4（深色3） | 4-5 | ≥3 | 4-5 |  |  | ≤1/12标准深度（浅色）≥3; | 花型1:＞3;花型2:＞3 | 未检出 | ≥3; | 3 | ≥196; | 262 | ≤1.7; | 0.4 | GB/T21295：OP，NP总计＜100、OPEO，NPEO总计＜1000； OKO100：OP，NP总计＜10、OP，NP，OPEO，NPEO总计＜100 | 未检出 |  |  | 色泽变化≥3-4,溶剂沾色≥3; | 色泽变化4-5,溶剂沾色4-5
35 | 羊绒衫 | 当当百纯米尔羊绒工厂店 | 河北芳茸服装服饰有限公司 | FANGRONG芳茸 | 726 | 货号：F15WY2016 米白色/橘色 | FZ/T73009-2012 GB18401-2010 B类 | 维护方法内外标标注不一致，且吊牌标注不规范 执行的产品标准标注不正确 | 羊绒：80 山羊绒中疑似羊毛 允差：≤4 生态绒：11 允差：5 锦纶：9 允差：3 | 橘色:兔毛:37;锦纶:25;羊毛:20;粘纤:18; 米白色:兔毛:37;羊毛:26;粘纤:21;锦纶:16 | 强制性:≤75; 推荐性:≤75; | 未检出 | 符合 | 强制性:4.0～8.5; 推荐性:4.0～8.5; | 6.4 | 强制性:变色≥3,沾色≥3; 推荐性:色泽变化≥3,毛布沾色≥3,其他贴衬沾色≥3; | 橘色:色泽变化4-5,毛布沾色4-5,锦布沾色4-5; 米白色:色泽变化4-5,毛布沾色4-5,粘布沾色4-5 | 强制性:变色≥3,沾色≥3; 推荐性:色泽变化≥3,毛布沾色≥3,其他贴衬沾色≥3; | 橘色:色泽变化4-5,毛布沾色4,锦布沾色4; 米白色:色泽变化4-5,毛布沾色4-5,粘布沾色4-5 | 强制性:变色≥3,沾色≥3; 推荐性:色泽变化≥3,毛布沾色≥3,其他贴衬沾色≥3; | 橘色:色泽变化4-5,毛布沾色4,锦布沾色3-4; 米白色:色泽变化4-5,毛布沾色4-5,粘布沾色4-5 | 强制性:≥3; 推荐性:≥3-4（深色3）; | 橘色:3-4; 米白色:4-5 | ≥3; | 橘色:4; 米白色:4-5 | 色泽变化≥3,毛布沾色≥3,其他贴衬沾色≥3; | 橘色:色泽变化4-5,毛布沾色4-5,锦布沾色4-5; 米白色:色泽变化4-5,毛布沾色4-5,粘布沾色4-5 | ≤1/12标准深度（深色）≥4; | ＞4 | 未检出 | ≥3; | 3 | ≥196; | 442 | ≤1.7; | 橘色:1.7; 米白色:2.2 | GB/T21295：OP，NP总计＜100、OPEO，NPEO总计＜1000； OKO100：OP，NP总计＜10、OP，NP，OPEO，NPEO总计＜100 | 壬基苯酚聚氧乙烯醚（NPEO）77 | 长度±5,宽度±5; | 长度-1,宽度-2
36 | 羊绒开衫 | 当当君桃服饰专营店 | 生产商：浙江美商羊绒有限公司 | 古茨伯帝GUCIBODI | 376 | 货号：14140224 黑色/灰 | FZ/T73020-2012 GB18401-2010 B类 | 产品号型或规格、执行的产品标准标注不规范 | 吊牌：羊绒：100 内标：山羊绒：100允差：山羊绒≥95 疑似羊毛≤5 | 灰色面料:山羊绒:96;羊毛:3;其他纤维:1; 黑色面料:山羊绒:97；羊毛:3; | 强制性:≤75; 推荐性:≤75; | 灰色面料:未检出; 黑色面料:未检出 | 符合 | 强制性:4.0～8.5; 推荐性:4.0～8.5; | 灰色面料:6.4; 黑色面料:6.2 | 强制性:变色≥3,沾色≥3; 推荐性:色泽变化≥3,毛布沾色≥3,其他贴衬沾色≥3; | 灰色面料:色泽变化4-5,毛布沾色4-5,棉布沾色4-5; 黑色面料:色泽变化4-5,毛布沾色4-5,棉布沾色4-5 | 强制性:变色≥3,沾色≥3; 推荐性:色泽变化≥3,毛布沾色≥3,其他贴衬沾色≥3; | 灰色面料:色泽变化4-5,毛布沾色4-5,棉布沾色4-5; 黑色面料:色泽变化4-5,毛布沾色4-5,棉布沾色4-5 | 强制性:变色≥3,沾色≥3; 推荐性:色泽变化≥3,毛布沾色≥3,其他贴衬沾色≥3; | 灰色面料:色泽变化4-5,毛布沾色4-5,棉布沾色4-5; 黑色面料:色泽变化4-5,毛布沾色4-5,棉布沾色4-5 | 灰色面料: 强制性:≥3; 推荐性:≥3-4（深色3）; 黑色面料: 强制性:≥3; 推荐性:≥3-4（深色3）; | 灰色面料:4; 黑色面料:3-4 | 灰色面料: ≥3; 黑色面料: ≥3; | 灰色面料:4-5; 黑色面料:3-4 | 色泽变化≥3,毛布沾色≥3,其他贴衬沾色≥3; | 灰色面料:色泽变化4,毛布沾色4-5,棉布沾色4-5; 黑色面料:色泽变化4-5,毛布沾色4-5,棉布沾色4-5 | ＞1/12标准深度（深色）≥4; | 灰色面料:＞4; 黑色面料:＞4 | 灰色面料:未检出; 黑色面料:未检出 | ≥3; | 灰色面料:2; 黑色面料:2 | 灰色面料: ≥225; 黑色面料: ≥196; | 灰色面料:340; 黑色面料:332 | ≤1.7; | 灰色面料:0.8; 黑色面料:0.8 | GB/T21295：OP，NP总计＜100、OPEO，NPEO总计＜1000； OKO100：OP，NP总计＜10、OP，NP，OPEO，NPEO总计＜100 | 壬基苯酚聚氧乙烯醚（NPEO）灰色：307 黑色：359 | 长度±5,宽度±5; | 长度-1,宽度-4
37 | 极致品质超柔软纯羊绒毛衫 | 梦芭莎自营 | 广州摩拉贸易有限公司 | monteamor 蒙蒂埃莫 | 1480 | 款号：062614440 橘色 | FZ/T 73034-2009 GB18401-2010 C类 | 符合要求 | 山羊绒：100 允差（%）：山羊绒≥95 疑似羊毛≤5; | 山羊绒:96;羊毛:4 | 强制性:≤300;推荐性:≤300; | 未检出 | 符合 | 强制性:4.0～9.0; 推荐性:4.0～9.0; | 6.4 | 强制性:变色≥3,沾色≥3; 推荐性:色泽变化≥3,毛布沾色≥3,其他贴衬沾色≥3; | 色泽变化4-5,毛布沾色4-5,棉布沾色4-5 | 强制性:变色≥3,沾色≥3; 推荐性:色泽变化≥3,毛布沾色≥3,其他贴衬沾色≥3; | 色泽变化4-5,毛布沾色4-5,棉布沾色4-5 | 强制性:变色≥3,沾色≥3; 推荐性:色泽变化≥3,毛布沾色≥3,其他贴衬沾色≥3; | 色泽变化4-5,毛布沾色4-5,棉布沾色4-5 | 强制性:≥3; 推荐性:≥3-4（深色3）; | 4-5 | ≥3; | 4 | 色泽变化≥3,毛布沾色≥3,其他贴衬沾色≥3; | 色泽变化4-5,毛布沾色4-5,棉布沾色4-5 | ＞1/12标准深度（深色）≥4; | ＞4 | 未检出 | ≥3; | 3 | ≥196; | 414 | ≤1.7; | 0.5 | GB/T21295：OP，NP总计＜100、OPEO，NPEO总计＜1000； OKO100：OP，NP总计＜10、OP，NP，OPEO，NPEO总计＜100 | 未检出 | 长度±5,宽度±5; | 长度-1,宽度-5
38 | 男装羊绒衫 | 1号店MAILYARD美尔雅官方旗舰店 | 湖北美尔雅销售有限公司 | MAILYARD美尔雅 | 2086 | 品号：4500015 | FZ/T 73009-2009 GB18401-2010 直接接触皮肤的产品 B类 | 符合要求 | 山羊绒：95 羊毛：5 允差：山羊绒中疑似羊毛≤4.82 | 山羊绒:97 羊毛:3 | 强制性:≤75; 推荐性:≤75; | 未检出 | 符合 | 强制性:4.0～8.5; 推荐性:4.0～8.5; | 6.3 | 强制性:变色≥3,沾色≥3; 推荐性:色泽变化≥3,毛布沾色≥3,其他贴衬沾色≥3; | 色泽变化4-5,毛布沾色4-5,棉布沾色4-5 | 强制性:变色≥3,沾色≥3; 推荐性:色泽变化≥3,毛布沾色≥3,其他贴衬沾色≥3; | 色泽变化4-5,毛布沾色4-5,棉布沾色4-5 | 强制性:变色≥3,沾色≥3; 推荐性:色泽变化≥3,毛布沾色≥3,其他贴衬沾色≥3; | 色泽变化4-5,毛布沾色4-5,棉布沾色4-5 | 强制性:≥3; 推荐性:≥3-4（深色3）; | 3-4 | ≥3; | 4 |  |  | ＞1/12标准深度（深色）≥4; | ＞4 | 未检出 | ≥3; | 3 | ≥196; | 342 | ≤1.7; | 1.2 | GB/T21295：OP，NP总计＜100、OPEO，NPEO总计＜1000； OKO100：OP，NP总计＜10、OP，NP，OPEO，NPEO总计＜100 | 未检出 |  |  | 色泽变化≥3-4,溶剂沾色≥3; | 色泽变化4-5,溶剂沾色4
39 | 精纺V领提花男套衫 | 京东金哈达旗舰店 | 西藏金哈达羊绒制品有限公司 | 金哈达 | 4259.8 | 货号：1305A9D0006699 原货号：06-748 藏蓝花 | FZ/T73009-2009 GB 18401-2010 B类 | 维护方法标注不规范 | 吊牌：纯羊绒：100（抗静电纤维除外、罗纹领子处锦纶和氨纶除外） 内标：山羊绒：100 允差：山羊绒≥95 疑似羊毛≤5 | 山羊绒:97 羊毛:3 (微量其他纤维除外，罗纹领子处锦纶和氨纶除外) | 强制性:≤75; 推荐性:≤75; | 未检出 | 符合 | 强制性:4.0～8.5;推荐性:4.0～8.5; | 5.6 | 强制性:变色≥3,沾色≥3; 推荐性:色泽变化≥3,毛布沾色≥3,其他贴衬沾色≥3; | 色泽变化4-5,毛布沾色4-5,棉布沾色4-5 | 强制性:变色≥3,沾色≥3; 推荐性:色泽变化≥3,毛布沾色≥3,其他贴衬沾色≥3; | 色泽变化4-5,毛布沾色4-5,棉布沾色4-5 | 强制性:变色≥3,沾色≥3; 推荐性:色泽变化≥3,毛布沾色≥3,其他贴衬沾色≥3; | 色泽变化4-5,毛布沾色4-5,棉布沾色4-5 | 强制性:≥3; 推荐性:≥3-4（深色3）; | 3-4 | ≥3; | 3-4 | 色泽变化≥3,毛布沾色≥3,其他贴衬沾色≥3; | 色泽变化4-5,毛布沾色4-5,棉布沾色4-5 | ＞1/12标准深度（深色）≥4; | ＞4 | 未检出 | ≥3; | 3 | ≥196; | 940 | ≤1.7; | 0.6 | GB/T21295：OP，NP总计＜100、OPEO，NPEO总计＜1000； OKO100：OP，NP总计＜10、OP，NP，OPEO，NPEO总计＜100 | 未检出
40 | 羊绒衫 | 京东ROWILCS立腾专卖店 | 泉州雍雅服饰有限公司 | ROWILCS | 5621.05 | L16M50586 蓝色 | FZ/T73018-2012 C类 | 执行的产品标准标注不规范 | 山羊绒 ：97 其他：3 允差：山羊绒中疑似羊毛≤4.85 | 山羊绒:97 其他纤维:3 | 强制性:≤300; 推荐性:≤300; | 未检出 | 符合 | 强制性:4.0～9.0; 推荐性:4.0～9.0; | 6.0 | 强制性:变色≥3,沾色≥3; 推荐性:色泽变化≥3,毛布沾色≥3,其他贴衬沾色≥3; | 色泽变化4,毛布沾色4-5,棉布沾色4-5 | 强制性:变色≥3,沾色≥3; 推荐性:色泽变化≥3,毛布沾色≥3,其他贴衬沾色≥3; | 色泽变化4,毛布沾色4-5,棉布沾色4-5 | 强制性:变色≥3,沾色≥3; 推荐性:色泽变化≥3,毛布沾色≥3,其他贴衬沾色≥3; | 色泽变化4,毛布沾色4-5,棉布沾色4-5 | 强制性:≥3; 推荐性:≥3-4（深色3）; | 4 | ≥3; | 3 | 色泽变化≥3,毛布沾色≥3,其他贴衬沾色≥3; | 色泽变化4,毛布沾色4-5,棉布沾色4-5 | ＞1/12标准深度（深色）≥4; | ＞4 | 未检出 | ≥2-3; | 3 | ≥225; | 464 |  |  | GB/T21295：OP，NP总计＜100、OPEO，NPEO总计＜1000； OKO100：OP，NP总计＜10、OP，NP，OPEO，NPEO总计＜100 | 未检出
注： 1、比较试验结果只对购买的样品负责，本表中排名不分先后； 2、本次比较试验测试标准：GB18401《国家纺织产品基本安全技术规范》、GB5296.4-1998《消费品使用说明 纺织品和服装使用说明》、FZ/T73009-2009《羊绒针织品》、GB/T21295-2014《服装理化性能的技术要求》、OEKO-TEX Standard 100：2016

## 不合格项目统计表
不合格项目统计表
项目名称 | 数量（个）
使用说明 | 8
纤维含量（%） | 6
甲醛含量（mg/kg） | 0
pH值 | 0
可分解致癌芳香胺染料 （24种）（mg/kg） | 0
耐水色牢度（级） | 0
耐酸汗色牢度（级） | 0
耐碱汗色牢度（级） | 0
耐干洗色牢度（级） | 0
耐洗色牢度（级） | 0
耐光色牢度（级） | 0
起球（级） | 6
顶破强力 kPa（kgf/cm2） | 0
松弛尺寸变化率 （%） | 2
二氯甲烷可溶性物质 （%） | 5
烷基酚类及烷基酚聚氧乙烯醚类（mg/kg） | 10
不合格项目合计数量 | 37